## Sheet1
Productieorder | Artikel | Omschrijving.1 | Werkelijke grondstoffen | LV-Dex | HV-Dex | Borax | Krijt Slurry | MBL | LA1209 | Water | Struktol | Loog | Suiker | Lege kolom | Totaal Grondstoffen | Verschil | Binnen Marge | Product | batchnummer | mPa.s minimum (spec) | mPa.s maximum (spec) | Viscosity Brookfield | pH [-] | DS | LV-Dex (%) | HV-Dex (%) | Borax (%) | Krijt Slurry (%) | MBL (%) | LA1209 (%) | Water (%) | Struktol (%) | Loog (%) | Suiker (%) | Borax Laag/Hoog | Krijt:Dextrine
PR2200000737 | 7069.CO.BK | CORDIFIX TW629V10 | 23206 | 1808 | 1519 | 276 | 13455 | 24 | 24 | 6025 | 0 | 50 | 0 | 0 | 23181 | 25 | WAAR | CORDIFIX TW629V10 | PR2200000737 | 900 | 1100 | 1030 | 9.5 | 60 | 7.799491 | 6.55278 | 1.19063 | 58.04323 | 0.1035331 | 0.1035331 | 25.99111 | 0 | 0.2156939 | 0 | 1 | 3.154463
PR2200000819 | 6806.CO.RCT | DKF500T | 21906 | 2447 | 1828 | 0 | 13102 | 44 | 22 | 4245 | 0 | 0 | 0 | 0 | 21688 | 218 | WAAR | DKF500T | PR2200000819 | 600 | 800 | 776 | 11 | 66.7 | 11.28274 | 8.428624 | 0 | 60.41129 | 0.2028772 | 0.1014386 | 19.57304 | 0 | 0 | 0 | 1 | 2.39054
PR2200000820 | 7133.CO.RCT | CORDIFIX ET1424 | 20063 | 14096 | 0 | 0 | 0 | 20 | 20 | 5869 | 20 | 38 | 0 | 0 | 20063 | 0 | WAAR | CORDIFIX ET1424 | PR2200000820 | 12500 | 15000 | 12650 | 5 | 63 | 70.25869 | 0 | 0 | 0 | 0.09968599 | 0.09968599 | 29.25285 | 0.09968599 | 0.1894034 | 0 | 1 | 0
PR2200000902 | 7090.CO.RCT | CORDIFIX TW1159 | 24735 | 1458 | 1000 | 650 | 14936 | 24 | 24 | 6478 | 0 | 115 | 0 | 0 | 24685 | 50 | WAAR | CORDIFIX TW1159 | PR2200000902 | 1200 | 1400 | 1300 | 10.3 | 58.6 | 5.906421 | 4.051043 | 2.633178 | 60.50638 | 0.09722504 | 0.09722504 | 26.24266 | 0 | 0.46587 | 0 | 0 | 4.739658
PR2200000902 | 7090.CO.RCT | CORDIFIX TW1159 | 24735 | 1458 | 1000 | 650 | 14936 | 24 | 24 | 6478 | 0 | 115 | 0 | 0 | 24685 | 50 | WAAR | CORDIFIX TW1159 | PR2200000902 | 1200 | 1400 | 1300 | 10.3 | 58.6 | 5.906421 | 4.051043 | 2.633178 | 60.50638 | 0.09722504 | 0.09722504 | 26.24266 | 0 | 0.46587 | 0 | 0 | 4.739658
PR2200001321 | 7033.CO.RCT | CORDIFIX TW528HV | 10683 | 1972 | 0 | 350 | 5644 | 10 | 10 | 2687 | 0 | 10 | 0 | 0 | 10683 | 0 | WAAR | CORDIFIX TW528HV | PR2200001321 | 1500 | 1700 | 1535 | 9 | 64.3 | 18.45923 | 0 | 3.276233 | 52.8316 | 0.09360666 | 0.09360666 | 25.15211 | 0 | 0.09360666 | 0 | 0 | 2.232414
PR2200001350 | 7021.CO.BK | CORDIFIX TW455 | 25439 | 5685 | 0 | 724 | 9723 | 24 | 24 | 9209 | 0 | 50 | 0 | 0 | 25439 | 0 | WAAR | CORDIFIX TW455 | PR2200001350 | 475 | 525 | 475 | 9.2 | 55 | 22.34758 | 0 | 2.846024 | 38.22084 | 0.09434333 | 0.09434333 | 36.20032 | 0 | 0.1965486 | 0 | 0 | 1.334026
PR2200001376 | 6821.CO.BK | CORDIFIX TW1159V15 | 21227 | 1000 | 1000 | 584 | 12710 | 27 | 20 | 5574 | 0 | 112 | 0 | 0 | 21027 | 200 | WAAR | CORDIFIX TW1159V15 | PR2200001376 | 1400 | 1600 | 1575 | 10.3 | 57.7 | 4.75579 | 4.75579 | 2.777381 | 60.44609 | 0.1284063 | 0.0951158 | 26.50877 | 0 | 0.5326485 | 0 | 0 | 4.9569
PR2200006400 | 7069.CO.BK | CORDIFIX TW629V10 | 23987 | 2517 | 1000 | 338 | 13802 | 25 | 25 | 6230 | 0 | 50 | 0 | 0 | 23987 | 0 | WAAR | CORDIFIX TW629V10 | PR2200006400 | 900 | 1100 | 1052 | 9.5 | 60 | 10.49318 | 4.168925 | 1.409097 | 57.5395 | 0.1042231 | 0.1042231 | 25.9724 | 0 | 0.2084462 | 0 | 1 | 3.061007
PR2200006515 | 7069.CO.RCT | CORDIFIX TW629V10 | 23367 | 2475 | 1000 | 329 | 13409 | 24 | 24 | 6051 | 0 | 55 | 0 | 0 | 23367 | 0 | WAAR | CORDIFIX TW629V10 | PR2200006515 | 900 | 1100 | 1068 | 9.5 | 60.7 | 10.59186 | 4.27954 | 1.407969 | 57.38435 | 0.1027089 | 0.1027089 | 25.89549 | 0 | 0.2353747 | 0 | 1 | 3.00979
PR2200008116 | 7075.CO.BK | CORDIFIX TW1076-PR | 24102 | 4320 | 0 | 743 | 10938 | 48 | 72 | 7821 | 0 | 135 | 0 | 0 | 24077 | 25 | WAAR | CORDIFIX TW1076-PR | PR2200008116 | 1100 | 1300 | 1230 | 10.1 | 55.7 | 17.94243 | 0 | 3.085933 | 45.42925 | 0.1993604 | 0.2990406 | 32.48328 | 0 | 0.5607011 | 0 | 0 | 1.974917
PR2200008165 | 7137.CO.RCT | CORDIFIX HZBTC | 24245 | 7545 | 0 | 987 | 7025 | 51 | 76 | 8282 | 0 | 0 | 0 | 0 | 23966 | 279 | WAAR | CORDIFIX HZBTC | PR2200008165 | 1200 | 1400 | 1370 | 8.3 | 57.9 | 31.4821 | 0 | 4.118334 | 29.31236 | 0.2128015 | 0.3171159 | 34.55729 | 0 | 0 | 0 | 0 | 0.7262425
PR2200008170 | 6831.CO.RCT | CORDIFIX SP1535 | 12845 | 8310 | 0 | 0 | 0 | 27 | 40 | 3636 | 27 | 13 | 792 | 0 | 12845 | 0 | WAAR | CORDIFIX SP1535 | PR2200008170 | 12000 | 18000 | 16860 | 6.1 | 68.4 | 64.69443 | 0 | 0 | 0 | 0.2101985 | 0.3114052 | 28.30673 | 0.2101985 | 0.1012067 | 6.165823 | 1 | 0
PR2200008392 | 7152.CO.BK | CORDIFIX TW1159LB | 25029 | 1375 | 1125 | 547 | 15437 | 50 | 75 | 6280 | 0 | 115 | 0 | 0 | 25004 | 25 | WAAR | CORDIFIX TW1159LB | PR2200008392 | 1200 | 1400 | 1365 | 10.7 | 60 | 5.49912 | 4.49928 | 2.18765 | 61.73812 | 0.199968 | 0.299952 | 25.11598 | 0 | 0.4599264 | 0 | 0 | 4.816344
PR2200008584 | 7136.CO.RCT | CORDIFIX TW629TCV15 | 10035 | 949 | 495 | 135 | 6218 | 20 | 30 | 2163 | 0 | 25 | 0 | 0 | 10035 | 0 | WAAR | CORDIFIX TW629TCV15 | PR2200008584 | 1400 | 1600 | 1460 | 9.8 | 63.9 | 9.456901 | 4.932735 | 1.345291 | 61.96313 | 0.1993024 | 0.2989537 | 21.55456 | 0 | 0.2491281 | 0 | 1 | 3.358753
PR2200008587 | 7033.CO.RCT | CORDIFIX TW528HV | 17584 | 3253 | 0 | 595 | 10042 | 37 | 55 | 3602 | 0 | 0 | 0 | 0 | 17584 | 0 | WAAR | CORDIFIX TW528HV | PR2200008587 | 1500 | 1700 | 1555 | 8.6 | 65.9 | 18.49977 | 0 | 3.383758 | 57.10874 | 0.2104186 | 0.3127843 | 20.48453 | 0 | 0 | 0 | 0 | 2.407857
PR2200008587 | 7033.CO.RCT | CORDIFIX TW528HV | 17584 | 3253 | 0 | 595 | 10042 | 37 | 55 | 3602 | 0 | 0 | 0 | 0 | 17584 | 0 | WAAR | CORDIFIX TW528HV | PR2200008587 | 1500 | 1700 | 1555 | 8.6 | 65.9 | 18.49977 | 0 | 3.383758 | 57.10874 | 0.2104186 | 0.3127843 | 20.48453 | 0 | 0 | 0 | 0 | 2.407857
PR2200008726 | 7136.CO.RCT | CORDIFIX TW629TCV15 | 24154 | 2282 | 1190 | 325 | 15123 | 48 | 72 | 5049 | 0 | 65 | 0 | 0 | 24154 | 0 | WAAR | CORDIFIX TW629TCV15 | PR2200008726 | 1400 | 1600 | 1464 | 9.8 | 65.4 | 9.447711 | 4.92672 | 1.345533 | 62.61075 | 0.1987248 | 0.2980873 | 20.90337 | 0 | 0.2691066 | 0 | 1 | 3.397448
PR2200008741 | 7137.CO.BK | CORDIFIX HZBTC | 9570 | 3000 | 0 | 384 | 2676 | 19 | 29 | 3378 | 0 | 0 | 0 | 0 | 9486 | 84 | WAAR | CORDIFIX HZBTC | PR2200008741 | 1200 | 1400 | 1385 | 8.3 | 56.6 | 31.62555 | 0 | 4.048071 | 28.20999 | 0.2002952 | 0.3057137 | 35.61037 | 0 | 0 | 0 | 0 | 0.69576
PR2200008784 | 7033.CO.RCT | CORDIFIX TW528HV | 24926 | 4615 | 0 | 844 | 14244 | 52 | 78 | 5093 | 0 | 0 | 0 | 0 | 24926 | 0 | WAAR | CORDIFIX TW528HV | PR2200008784 | 1500 | 1700 | 1585 | 8.4 | 65.9 | 18.5148 | 0 | 3.386023 | 57.14515 | 0.2086175 | 0.3129263 | 20.43248 | 0 | 0 | 0 | 0 | 2.407437
PR2200008784 | 7033.CO.RCT | CORDIFIX TW528HV | 24926 | 4615 | 0 | 844 | 14244 | 52 | 78 | 5093 | 0 | 0 | 0 | 0 | 24926 | 0 | WAAR | CORDIFIX TW528HV | PR2200008784 | 1500 | 1700 | 1560 | 8.4 | 65.9 | 18.5148 | 0 | 3.386023 | 57.14515 | 0.2086175 | 0.3129263 | 20.43248 | 0 | 0 | 0 | 0 | 2.407437
PR2200008785 | 7070.CO.RCT | CORDIFIX TW629V15 | 11464 | 1130 | 455 | 147 | 7159 | 23 | 34 | 2491 | 0 | 25 | 0 | 0 | 11464 | 0 | WAAR | CORDIFIX TW629V15 | PR2200008785 | 1400 | 1600 | 1460 | 9.5 | 62.3 | 9.856943 | 3.968946 | 1.282275 | 62.44766 | 0.2006281 | 0.2965806 | 21.72889 | 0 | 0.218074 | 0 | 1 | 3.523041
PR2200008787 | 6821.CO.BK | CORDIFIX TW1159V15 | 21486 | 1134 | 1000 | 590 | 12717 | 41 | 61 | 5831 | 0 | 112 | 0 | 0 | 21486 | 0 | WAAR | CORDIFIX TW1159V15 | PR2200008787 | 1400 | 1600 | 1470 | 10.4 | 58.5 | 5.277855 | 4.654193 | 2.745974 | 59.18738 | 0.1908219 | 0.2839058 | 27.1386 | 0 | 0.5212697 | 0 | 0 | 4.648201
PR2200008850 | 7021.CO.BK | CORDIFIX TW455 | 24392 | 5400 | 0 | 720 | 9722 | 48 | 72 | 8415 | 0 | 15 | 0 | 0 | 24392 | 0 | WAAR | CORDIFIX TW455 | PR2200008850 | 475 | 525 | 520 | 8.8 | 54.8 | 22.13841 | 0 | 2.951787 | 39.85733 | 0.1967858 | 0.2951787 | 34.49902 | 0 | 0.06149557 | 0 | 0 | 1.404289
PR2200008949 | 7069.CO.BK | CORDIFIX TW629V10 | 22602 | 1632 | 1560 | 302 | 13455 | 48 | 72 | 5483 | 0 | 50 | 0 | 0 | 22602 | 0 | WAAR | CORDIFIX TW629V10 | PR2200008949 | 900 | 1100 | 1090 | 9.5 | 61.3 | 7.2206 | 6.902044 | 1.336165 | 59.53013 | 0.2123706 | 0.3185559 | 24.25892 | 0 | 0.2212194 | 0 | 1 | 3.287876
PR2200008972 | 7033.CO.RCT | CORDIFIX TW528HV | 16536.5 | 3070.5 | 0 | 562 | 9478 | 35 | 52 | 3339 | 0 | 0 | 0 | 0 | 16536.5 | 0 | WAAR | CORDIFIX TW528HV | PR2200008972 | 1500 | 1700 | 1550 | 8.5 | 65.4 | 18.56802 | 0 | 3.398543 | 57.31564 | 0.211653 | 0.3144559 | 20.1917 | 0 | 0 | 0 | 0 | 2.407699
PR2200009033 | 6831.CO.RCT | CORDIFIX SP1535 | 13026 | 8310 | 0 | 0 | 0 | 27 | 40 | 3817 | 27 | 13 | 792 | 0 | 13026 | 0 | WAAR | CORDIFIX SP1535 | PR2200009033 | 12000 | 18000 | 17250 | 7 | 71 | 63.79549 | 0 | 0 | 0 | 0.2072778 | 0.3070782 | 29.30293 | 0.2072778 | 0.0998004 | 6.080147 | 1 | 0
PR2200009037 | 7033.CO.BK | CORDIFIX TW528HV | 24074 | 4437 | 0 | 812 | 13701 | 50 | 75 | 4999 | 0 | 0 | 0 | 0 | 24074 | 0 | WAAR | CORDIFIX TW528HV | PR2200009037 | 1500 | 1700 | 1650 | 8.5 | 66 | 18.43067 | 0 | 3.372933 | 56.91202 | 0.2076929 | 0.3115394 | 20.76514 | 0 | 0 | 0 | 0 | 2.40856
PR2200009069 | 6806.CO.RCT | DKF500T | 22992 | 2622 | 1767 | 0 | 13974 | 46 | 68 | 4267 | 0 | 0 | 0 | 0 | 22744 | 248 | WAAR | DKF500T | PR2200009069 | 600 | 800 | 732 | 11.2 | 67.5 | 11.52832 | 7.769082 | 0 | 61.44038 | 0.2022511 | 0.29898 | 18.76099 | 0 | 0 | 0 | 1 | 2.483418
PR2200009082 | 7069.CO.BK | CORDIFIX TW629V10 | 22855 | 1632 | 1560 | 300 | 13455 | 48 | 72 | 5728 | 0 | 60 | 0 | 0 | 22855 | 0 | WAAR | CORDIFIX TW629V10 | PR2200009082 | 900 | 1100 | 1040 | 9.5 | 61.1 | 7.140669 | 6.82564 | 1.312623 | 58.87114 | 0.2100197 | 0.3150295 | 25.06235 | 0 | 0.2625246 | 0 | 1 | 3.287876
PR2200009096 | 7069.CO.BK | CORDIFIX TW629V10 | 23113 | 1632 | 1560 | 302 | 13455 | 48 | 72 | 5989 | 0 | 55 | 0 | 0 | 23113 | 0 | WAAR | CORDIFIX TW629V10 | PR2200009096 | 900 | 1100 | 1014 | 9.6 | 60.6 | 7.060961 | 6.749448 | 1.306624 | 58.21399 | 0.2076753 | 0.311513 | 25.91182 | 0 | 0.2379613 | 0 | 1 | 3.287876
PR2200009099 | 7069.CO.RCT | CORDIFIX TW629V10 | 23435 | 1730 | 1636 | 300 | 13625 | 49 | 73 | 5968 | 0 | 54 | 0 | 0 | 23435 | 0 | WAAR | CORDIFIX TW629V10 | PR2200009099 | 900 | 1100 | 990 | 9.6 | 60.4 | 7.382121 | 6.981011 | 1.280137 | 58.13953 | 0.209089 | 0.3114999 | 25.46618 | 0 | 0.2304246 | 0 | 1 | 3.157308
PR2200009254 | 7152.CO.BK | CORDIFIX TW1159LB | 24887 | 1375 | 1125 | 572 | 15437 | 50 | 75 | 6128 | 0 | 125 | 0 | 0 | 24887 | 0 | WAAR | CORDIFIX TW1159LB | PR2200009254 | 1200 | 1400 | 1350 | 10.7 | 59.1 | 5.524973 | 4.520432 | 2.298389 | 62.02837 | 0.2009081 | 0.3013622 | 24.6233 | 0 | 0.5022703 | 0 | 0 | 4.816344
PR2200009259 | 6806.CO.RCT | DKF500T | 23066 | 2665 | 1790 | 0 | 14169 | 46 | 69 | 4095 | 0 | 0 | 0 | 0 | 22834 | 232 | WAAR | DKF500T | PR2200009259 | 600 | 800 | 654 | 11 | 67.5 | 11.67119 | 7.839187 | 0 | 62.0522 | 0.201454 | 0.302181 | 17.93378 | 0 | 0 | 0 | 1 | 2.480768
PR2200009296 | 7133.CO.RCT | CORDIFIX ET1424 | 10451 | 7245 | 0 | 0 | 0 | 21 | 31 | 3129 | 11 | 14 | 0 | 0 | 10451 | 0 | WAAR | CORDIFIX ET1424 | PR2200009296 | 12500 | 15000 | 12800 | 7 | 65 | 69.32351 | 0 | 0 | 0 | 0.2009377 | 0.2966223 | 29.93972 | 0.1052531 | 0.1339585 | 0 | 1 | 0
PR2200009296 | 7133.CO.RCT | CORDIFIX ET1424 | 10451 | 7245 | 0 | 0 | 0 | 21 | 31 | 3129 | 11 | 14 | 0 | 0 | 10451 | 0 | WAAR | CORDIFIX ET1424 | PR2200009296 | 12500 | 15000 | 11800 | 9.7 | 65 | 69.32351 | 0 | 0 | 0 | 0.2009377 | 0.2966223 | 29.93972 | 0.1052531 | 0.1339585 | 0 | 1 | 0
PR2200009300 | 7069.CO.BK | CORDIFIX TW629V10 | 23151 | 1837 | 1560 | 300 | 13455 | 48 | 72 | 5824 | 0 | 55 | 0 | 0 | 23151 | 0 | WAAR | CORDIFIX TW629V10 | PR2200009300 | 900 | 1100 | 980 | 9.7 | 60.3 | 7.934862 | 6.73837 | 1.29584 | 58.11844 | 0.2073345 | 0.3110017 | 25.15658 | 0 | 0.2375707 | 0 | 1 | 3.089461
PR2200009351 | 7069.CO.BK | CORDIFIX TW629V10 | 22754 | 1577 | 1560 | 302 | 13455 | 48 | 72 | 5680 | 0 | 60 | 0 | 0 | 22754 | 0 | WAAR | CORDIFIX TW629V10 | PR2200009351 | 900 | 1100 | 1042 | 9.7 | 65.4 | 6.93065 | 6.855937 | 1.327239 | 59.13246 | 0.2109519 | 0.3164279 | 24.96264 | 0 | 0.2636899 | 0 | 1 | 3.345521
PR2200009353 | 7021.CO.BK | CORDIFIX TW455 | 24422 | 5400 | 0 | 720 | 9722 | 48 | 72 | 8405 | 0 | 55 | 0 | 0 | 24422 | 0 | WAAR | CORDIFIX TW455 | PR2200009353 | 475 | 525 | 490 | 9.1 | 54.3 | 22.11121 | 0 | 2.948161 | 39.80837 | 0.1965441 | 0.2948161 | 34.41569 | 0 | 0.2252068 | 0 | 0 | 1.404289
PR2200009356 | 7069.CO.BK | CORDIFIX TW629V10 | 22949 | 1632 | 1560 | 302 | 13455 | 48 | 72 | 5830 | 0 | 50 | 0 | 0 | 22949 | 0 | WAAR | CORDIFIX TW629V10 | PR2200009356 | 900 | 1100 | 930 | 9.6 | 60.5 | 7.111421 | 6.797682 | 1.315961 | 58.63001 | 0.2091594 | 0.3137392 | 25.40416 | 0 | 0.2178744 | 0 | 1 | 3.287876
PR2200009360 | 7069.CO.BK | CORDIFIX TW629V10 | 24115 | 1700 | 1625 | 315 | 14019 | 50 | 75 | 6271 | 0 | 60 | 0 | 0 | 24115 | 0 | WAAR | CORDIFIX TW629V10 | PR2200009360 | 900 | 1100 | 1052 | 9.6 | 60.1 | 7.049554 | 6.738544 | 1.306241 | 58.13394 | 0.2073398 | 0.3110097 | 26.00456 | 0 | 0.2488078 | 0 | 1 | 3.288668
PR2200009361 | 7069.CO.RCT | CORDIFIX TW629V10 | 23466 | 1652 | 1580 | 306 | 13631 | 49 | 73 | 6115 | 0 | 60 | 0 | 0 | 23466 | 0 | WAAR | CORDIFIX TW629V10 | PR2200009361 | 900 | 1100 | 1090 | 9.7 | 60.6 | 7.039973 | 6.733146 | 1.304014 | 58.0883 | 0.2088128 | 0.3110884 | 26.05898 | 0 | 0.2556891 | 0 | 1 | 3.28966
PR2200009407 | 7033.CO.BK | CORDIFIX TW528HV | 22664 | 4206 | 0 | 769 | 12992 | 47 | 71 | 4579 | 0 | 0 | 0 | 0 | 22664 | 0 | WAAR | CORDIFIX TW528HV | PR2200009407 | 1500 | 1700 | 1550 | 8.6 | 66.4 | 18.55807 | 0 | 3.393046 | 57.32439 | 0.2073773 | 0.3132721 | 20.20385 | 0 | 0 | 0 | 0 | 2.409358
PR2200009505 | 7021.CO.BK | CORDIFIX TW455 | 24396 | 5400 | 0 | 720 | 9722 | 48 | 72 | 8384 | 0 | 50 | 0 | 0 | 24396 | 0 | WAAR | CORDIFIX TW455 | PR2200009505 | 475 | 525 | 508 | 9.1 | 55 | 22.13478 | 0 | 2.951303 | 39.8508 | 0.1967536 | 0.2951303 | 34.36629 | 0 | 0.2049516 | 0 | 0 | 1.404289
PR2200009506 | 6806.CO.RCT | DKF500T | 23186 | 2657 | 1790 | 0 | 14162 | 46 | 69 | 4230 | 0 | 0 | 0 | 0 | 22954 | 232 | WAAR | DKF500T | PR2200009506 | 600 | 800 | 694 | 11 | 67.7 | 11.57532 | 7.798205 | 0 | 61.69731 | 0.2004008 | 0.3006012 | 18.42816 | 0 | 0 | 0 | 1 | 2.484003
PR2200009507 | 7069.CO.BK | CORDIFIX TW629V10 | 22847 | 1690 | 1560 | 302 | 13455 | 48 | 72 | 5665 | 0 | 55 | 0 | 0 | 22847 | 0 | WAAR | CORDIFIX TW629V10 | PR2200009507 | 900 | 1100 | 1048 | 9.5 | 61.5 | 7.397032 | 6.82803 | 1.321837 | 58.89176 | 0.2100932 | 0.3151398 | 24.79538 | 0 | 0.2407318 | 0 | 1 | 3.2292
PR2200009560 | 7069.CO.BK | CORDIFIX TW629V10 | 23019 | 1632 | 1560 | 302 | 13455 | 48 | 72 | 5895 | 0 | 55 | 0 | 0 | 23019 | 0 | WAAR | CORDIFIX TW629V10 | PR2200009560 | 900 | 1100 | 1058 | 9.5 | 60.3 | 7.089795 | 6.77701 | 1.31196 | 58.45171 | 0.2085234 | 0.3127851 | 25.60928 | 0 | 0.2389331 | 0 | 1 | 3.287876
PR2200009561 | 7033.CO.RCT | CORDIFIX TW528HV | 16089 | 2982 | 0 | 545 | 9208 | 34 | 50 | 3270 | 0 | 0 | 0 | 0 | 16089 | 0 | WAAR | CORDIFIX TW528HV | PR2200009561 | 1500 | 1700 | 1500 | 8.5 | 66 | 18.5344 | 0 | 3.387408 | 57.23165 | 0.2113245 | 0.3107713 | 20.32445 | 0 | 0 | 0 | 0 | 2.408531
PR2200009644 | 7021.CO.BK | CORDIFIX TW455 | 24454 | 5400 | 0 | 720 | 9722 | 48 | 72 | 8442 | 0 | 50 | 0 | 0 | 24454 | 0 | WAAR | CORDIFIX TW455 | PR2200009644 | 475 | 525 | 513 | 9 | 55 | 22.08228 | 0 | 2.944304 | 39.75628 | 0.1962869 | 0.2944304 | 34.52196 | 0 | 0.2044655 | 0 | 0 | 1.404289
PR2200009648 | 7069.CO.BK | CORDIFIX TW629V10 | 23442 | 1632 | 1560 | 302 | 13455 | 48 | 72 | 6315 | 0 | 58 | 0 | 0 | 23442 | 0 | WAAR | CORDIFIX TW629V10 | PR2200009648 | 900 | 1100 | 994 | 9.5 | 62 | 6.961863 | 6.654722 | 1.288286 | 57.39698 | 0.2047607 | 0.307141 | 26.93883 | 0 | 0.2474192 | 0 | 1 | 3.287876
PR2200009652 | 7137.CO.RCT | CORDIFIX HZBTC | 24314 | 7587 | 0 | 1011 | 7055 | 51 | 76 | 8280 | 0 | 0 | 0 | 0 | 24060 | 254 | WAAR | CORDIFIX HZBTC | PR2200009652 | 1200 | 1400 | 1345 | 8.2 | 56.5 | 31.53367 | 0 | 4.201995 | 29.32253 | 0.2119701 | 0.315877 | 34.41397 | 0 | 0 | 0 | 0 | 0.7253064
PR2200009653 | 7069.CO.RCT | CORDIFIX TW629V10 | 23269 | 1652 | 1580 | 306 | 13643 | 49 | 73 | 5911 | 0 | 55 | 0 | 0 | 23269 | 0 | WAAR | CORDIFIX TW629V10 | PR2200009653 | 900 | 1100 | 1012 | 9.5 | 60.3 | 7.099575 | 6.79015 | 1.315054 | 58.63166 | 0.2105806 | 0.3137221 | 25.4029 | 0 | 0.236366 | 0 | 1 | 3.292556
PR2200009749 | 6806.CO.RCT | DKF500T | 23042 | 2657 | 1790 | 0 | 14181 | 46 | 69 | 4067 | 0 | 0 | 0 | 0 | 22810 | 232 | WAAR | DKF500T | PR2200009749 | 600 | 800 | 642 | 11 | 67.6 | 11.6484 | 7.847435 | 0 | 62.1701 | 0.2016659 | 0.3024989 | 17.8299 | 0 | 0 | 0 | 1 | 2.487335
PR2200009814 | 7069.CO.BK | CORDIFIX TW629V10 | 22881 | 1632 | 1560 | 302 | 13455 | 48 | 72 | 5757 | 0 | 55 | 0 | 0 | 22881 | 0 | WAAR | CORDIFIX TW629V10 | PR2200009814 | 900 | 1100 | 1030 | 9.6 | 60.8 | 7.132555 | 6.817884 | 1.319872 | 58.80425 | 0.209781 | 0.3146716 | 25.16061 | 0 | 0.2403741 | 0 | 1 | 3.287876
PR2200009815 | 7069.CO.RCT | CORDIFIX TW629V10 | 22807 | 1632 | 1560 | 302 | 13455 | 48 | 72 | 5665 | 0 | 73 | 0 | 0 | 22807 | 0 | WAAR | CORDIFIX TW629V10 | PR2200009815 | 900 | 1100 | 1028 | 9.6 | 61.3 | 7.155698 | 6.840005 | 1.324155 | 58.99505 | 0.2104617 | 0.3156926 | 24.83887 | 0 | 0.3200772 | 0 | 1 | 3.287876
PR2200009877 | 6831.CO.RCT | CORDIFIX SP1535 | 12906 | 8334 | 0 | 0 | 0 | 27 | 40 | 3671 | 25 | 17 | 792 | 0 | 12906 | 0 | WAAR | CORDIFIX SP1535 | PR2200009877 | 12000 | 18000 | 16300 | 6.2 | 70.1 | 64.57462 | 0 | 0 | 0 | 0.209205 | 0.3099334 | 28.44413 | 0.1937084 | 0.1317217 | 6.136681 | 1 | 0
PR2200009882 | 6806.CO.RCT | DKF500T | 23154 | 2657 | 1790 | 0 | 14178 | 46 | 46 | 4205 | 0 | 0 | 0 | 0 | 22922 | 232 | WAAR | DKF500T | PR2200009882 | 600 | 800 | 686 | 11 | 67.9 | 11.59148 | 7.809092 | 0 | 61.85324 | 0.2006806 | 0.2006806 | 18.34482 | 0 | 0 | 0 | 1 | 2.486809
PR2200009882 | 6806.CO.RCT | DKF500T | 23154 | 2657 | 1790 | 0 | 14178 | 46 | 46 | 4205 | 0 | 0 | 0 | 0 | 22922 | 232 | WAAR | DKF500T | PR2200009882 | 600 | 800 | 686 | 11 | 67.9 | 11.59148 | 7.809092 | 0 | 61.85324 | 0.2006806 | 0.2006806 | 18.34482 | 0 | 0 | 0 | 1 | 2.486809
PR2200009904 | 7021.CO.BK | CORDIFIX TW455 | 28527 | 5850 | 0 | 780 | 10518 | 52 | 78 | 11191 | 0 | 58 | 0 | 0 | 28527 | 0 | WAAR | CORDIFIX TW455 | PR2200009904 | 475 | 525 | 510 | 9 | 50.9 | 20.50689 | 0 | 2.734252 | 36.87033 | 0.1822835 | 0.2734252 | 39.2295 | 0 | 0.2033162 | 0 | 0 | 1.4024
PR2200009941 | 6821.CO.RCT | CORDIFIX TW1159V15 | 12761 | 656 | 640 | 355 | 7681 | 25 | 37 | 3297 | 0 | 70 | 0 | 0 | 12761 | 0 | WAAR | CORDIFIX TW1159V15 | PR2200009941 | 1400 | 1600 | 1575 | 10.4 | 58.66 | 5.140663 | 5.015281 | 2.781914 | 60.19121 | 0.1959094 | 0.2899459 | 25.83653 | 0 | 0.5485464 | 0 | 0 | 4.622824
PR2200009984 | 7069.CO.BK | CORDIFIX TW629V10 | 23226 | 1794 | 1560 | 302 | 13470 | 48 | 72 | 5925 | 0 | 55 | 0 | 0 | 23226 | 0 | WAAR | CORDIFIX TW629V10 | PR2200009984 | 900 | 1100 | 1012 | 9.6 | 60.5 | 7.724102 | 6.716611 | 1.300267 | 57.99535 | 0.2066649 | 0.3099974 | 25.5102 | 0 | 0.2368036 | 0 | 1 | 3.132558
PR2200009987 | 7069.CO.BK | CORDIFIX TW629V10 | 22911 | 1632 | 1560 | 302 | 13455 | 48 | 72 | 5787 | 0 | 55 | 0 | 0 | 22911 | 0 | WAAR | CORDIFIX TW629V10 | PR2200009987 | 900 | 1100 | 998 | 9.5 | 60.4 | 7.123216 | 6.808956 | 1.318144 | 58.72725 | 0.2095064 | 0.3142595 | 25.25861 | 0 | 0.2400594 | 0 | 1 | 3.287876
PR2200009992 | 7069.CO.BK | CORDIFIX TW629V10 | 23272 | 1840 | 1560 | 302 | 13440 | 48 | 72 | 5940 | 0 | 70 | 0 | 0 | 23272 | 0 | WAAR | CORDIFIX TW629V10 | PR2200009992 | 900 | 1100 | 1100 | 9.7 | 61 | 7.906497 | 6.703334 | 1.297697 | 57.7518 | 0.2062564 | 0.3093847 | 25.52424 | 0 | 0.3007906 | 0 | 1 | 3.083294
PR2200010032 | 7033.CO.BK | CORDIFIX TW528HV | 22969 | 4222 | 0 | 775 | 13036 | 48 | 48 | 4840 | 0 | 0 | 0 | 0 | 22969 | 0 | WAAR | CORDIFIX TW528HV | PR2200010032 | 1500 | 1700 | 1650 | 8.6 | 65.33 | 18.3813 | 0 | 3.374113 | 56.75476 | 0.2089773 | 0.2089773 | 21.07188 | 0 | 0 | 0 | 0 | 2.408356
PR2200010043 | 7033.CO.RCT | CORDIFIX TW528HV | 11848.6 | 2183 | 0 | 400 | 6762 | 24.6 | 25 | 2454 | 0 | 0 | 0 | 0 | 11848.6 | 0 | WAAR | CORDIFIX TW528HV | PR2200010043 | 1500 | 1700 | 1650 | 8.6 | 64.5 | 18.42412 | 0 | 3.375926 | 57.07003 | 0.2076195 | 0.2109954 | 20.71131 | 0 | 0 | 0 | 0 | 2.416106
PR2200010052 | 7069.CO.RCT | CORDIFIX TW629V10 | 26393 | 2008 | 1730 | 352 | 15698 | 56 | 84 | 6405 | 0 | 60 | 0 | 0 | 26393 | 0 | WAAR | CORDIFIX TW629V10 | PR2200010052 | 900 | 1100 | 988 | 9.5 | 61.5 | 7.608078 | 6.554768 | 1.333687 | 59.47789 | 0.2121775 | 0.3182662 | 24.2678 | 0 | 0.227333 | 0 | 1 | 3.275666
PR2200010052 | 7069.CO.RCT | CORDIFIX TW629V10 | 26393 | 2008 | 1730 | 352 | 15698 | 56 | 84 | 6405 | 0 | 60 | 0 | 0 | 26393 | 0 | WAAR | CORDIFIX TW629V10 | PR2200010052 | 900 | 1100 | 988 | 9.5 | 61.5 | 7.608078 | 6.554768 | 1.333687 | 59.47789 | 0.2121775 | 0.3182662 | 24.2678 | 0 | 0.227333 | 0 | 1 | 3.275666
PR2200010052 | 7069.CO.RCT | CORDIFIX TW629V10 | 26393 | 2008 | 1730 | 352 | 15698 | 56 | 84 | 6405 | 0 | 60 | 0 | 0 | 26393 | 0 | WAAR | CORDIFIX TW629V10 | PR2200010052 | 900 | 1100 | 988 | 9.5 | 61.5 | 7.608078 | 6.554768 | 1.333687 | 59.47789 | 0.2121775 | 0.3182662 | 24.2678 | 0 | 0.227333 | 0 | 1 | 3.275666
PR2200010055 | 7069.CO.BK | CORDIFIX TW629V10 | 22865 | 1632 | 1560 | 302 | 13455 | 48 | 72 | 5736 | 0 | 60 | 0 | 0 | 22865 | 0 | WAAR | CORDIFIX TW629V10 | PR2200010055 | 900 | 1100 | 1096 | 9.6 | 61.3 | 7.137546 | 6.822655 | 1.320796 | 58.8454 | 0.2099278 | 0.3148918 | 25.08638 | 0 | 0.2624098 | 0 | 1 | 3.287876
PR2200010056 | 7150.CO.RCT | CORDIFIX ET1438BV5 | 1911.94 | 468.14 | 310.4 | 46.7 | 0 | 4 | 4 | 1030 | 2 | 0 | 46.7 | 0 | 1911.94 | 0 | WAAR | CORDIFIX ET1438BV5 | PR2200010056 | 400 | 500 | 428 | 8.1 | 39.9 | 24.48508 | 16.23482 | 2.442545 | 0 | 0.2092116 | 0.2092116 | 53.87198 | 0.1046058 | 0 | 2.442545 | 0 | 0
PR2200010057 | 7021.CO.BK | CORDIFIX TW455 | 25085 | 5400 | 0 | 745 | 9722 | 48 | 48 | 8644 | 0 | 58 | 0 | 0 | 24665 | 420 | WAAR | CORDIFIX TW455 | PR2200010057 | 475 | 525 | 488 | 9 | 53.7 | 21.89337 | 0 | 3.020474 | 39.41618 | 0.1946077 | 0.1946077 | 35.04561 | 0 | 0.235151 | 0 | 0 | 1.404289
PR2200010098 | 7137.CO.RCT | CORDIFIX HZBTC | 24853.5952 | 7587 | 0 | 1011.5952 | 7031 | 51 | 51 | 8883 | 0 | 0 | 0 | 0 | 24614.5952 | 239 | WAAR | CORDIFIX HZBTC | PR2200010098 | 1200 | 1400 | 1205 | 8.2 | 57.4 | 30.82318 | 0 | 4.109737 | 28.56435 | 0.2071941 | 0.2071941 | 36.08834 | 0 | 0 | 0 | 0 | 0.7228391
PR2200010142 | 7070.CO.RCT | CORDIFIX TW629V15 | 18726 | 1830 | 730 | 238 | 11594 | 37 | 37 | 4232 | 0 | 28 | 0 | 0 | 18726 | 0 | WAAR | CORDIFIX TW629V15 | PR2200010142 | 1400 | 1600 | 1560 | 9.7 | 62.2 | 9.772509 | 3.898323 | 1.27096 | 61.91392 | 0.1975862 | 0.1975862 | 22.59959 | 0 | 0.1495247 | 0 | 1 | 3.532546875
PR2200010147 | 7033.CO.RCT | CORDIFIX TW528HV | 11551 | 2130 | 0 | 390 | 6599 | 24 | 24 | 2384 | 0 | 0 | 0 | 0 | 11551 | 0 | WAAR | CORDIFIX TW528HV | PR2200010147 | 1500 | 1700 | 1555 | 8.5 | 64.3 | 18.43996 | 0 | 3.376331 | 57.12925 | 0.2077742 | 0.2077742 | 20.63891 | 0 | 0 | 0 | 0 | 2.416535
PR2200010147 | 7033.CO.RCT | CORDIFIX TW528HV | 11551 | 2130 | 0 | 390 | 6599 | 24 | 24 | 2384 | 0 | 0 | 0 | 0 | 11551 | 0 | WAAR | CORDIFIX TW528HV | PR2200010147 | 1500 | 1700 | 1555 | 8.5 | 64.3 | 18.43996 | 0 | 3.376331 | 57.12925 | 0.2077742 | 0.2077742 | 20.63891 | 0 | 0 | 0 | 0 | 2.416535
PR2200010187 | 6806.CO.RCT | DKF500T | 23069 | 2657 | 1790 | 0 | 14180 | 46 | 69 | 4095 | 0 | 0 | 0 | 0 | 22837 | 232 | WAAR | DKF500T | PR2200010187 | 600 | 800 | 718 | 11.1 | 67.7 | 11.63463 | 7.838157 | 0 | 62.09222 | 0.2014275 | 0.3021413 | 17.93143 | 0 | 0 | 0 | 1 | 2.48716
PR2200010187 | 6806.CO.RCT | DKF500T | 23069 | 2657 | 1790 | 0 | 14180 | 46 | 69 | 4095 | 0 | 0 | 0 | 0 | 22837 | 232 | WAAR | DKF500T | PR2200010187 | 600 | 800 | 718 | 11.1 | 67.7 | 11.63463 | 7.838157 | 0 | 62.09222 | 0.2014275 | 0.3021413 | 17.93143 | 0 | 0 | 0 | 1 | 2.48716
PR2200010190 | 6821.CO.BK | CORDIFIX TW1159V15 | 28626 | 1563 | 1275 | 809 | 17448 | 56 | 56 | 7269 | 0 | 150 | 0 | 0 | 28626 | 0 | WAAR | CORDIFIX TW1159V15 | PR2200010190 | 1400 | 1600 | 1550 | 10.4 | 58.1 | 5.460071 | 4.453993 | 2.826102 | 60.95158 | 0.1956264 | 0.1956264 | 25.393 | 0 | 0.5239992 | 0 | 0 | 4.795433
PR2200010194 | 7069.CO.BK | CORDIFIX TW629V10 | 22912 | 1635 | 1560 | 302 | 13470 | 48 | 72 | 5765 | 0 | 60 | 0 | 0 | 22912 | 0 | WAAR | CORDIFIX TW629V10 | PR2200010194 | 900 | 1100 | 980 | 9.6 | 60.2 | 7.135999 | 6.808659 | 1.318087 | 58.79015 | 0.2094972 | 0.3142458 | 25.16149 | 0 | 0.2618715 | 0 | 1 | 3.288451
PR2200010195 | 7152.CO.BK | CORDIFIX TW1159LB | 24962 | 1375 | 1125 | 575 | 15437 | 60 | 50 | 6215 | 0 | 125 | 0 | 0 | 24962 | 0 | WAAR | CORDIFIX TW1159LB | PR2200010195 | 1200 | 1400 | 1350 | 10.4 | 58.7 | 5.508373 | 4.50685 | 2.303501 | 61.842 | 0.2403654 | 0.2003045 | 24.89784 | 0 | 0.5007612 | 0 | 0 | 4.816344
PR2200010261 | 6806.CO.RCT | DKF500T | 21471 | 2480 | 1648 | 0 | 13245 | 46 | 65 | 3771 | 0 | 0 | 0 | 0 | 21255 | 216 | WAAR | DKF500T | PR2200010261 | 600 | 800 | 710 | 11 | 68.1 | 11.66784 | 7.75347 | 0 | 62.31475 | 0.2164197 | 0.3058104 | 17.74171 | 0 | 0 | 0 | 1 | 2.502689
PR2200010282 | 7069.CO.BK | CORDIFIX TW629V10 | 22680 | 1632 | 1560 | 302 | 13470 | 50 | 72 | 5534 | 0 | 60 | 0 | 0 | 22680 | 0 | WAAR | CORDIFIX TW629V10 | PR2200010282 | 900 | 1100 | 1040 | 9.6 | 61.1 | 7.195767 | 6.878307 | 1.33157 | 59.39153 | 0.2204586 | 0.3174603 | 24.40035 | 0 | 0.2645503 | 0 | 1 | 3.291541
PR2200010323 | 7069.CO.BK | CORDIFIX TW629V10 | 23027 | 1632 | 1560 | 322 | 13454 | 48 | 72 | 5896 | 0 | 43 | 0 | 0 | 23027 | 0 | WAAR | CORDIFIX TW629V10 | PR2200010323 | 900 | 1100 | 1088 | 9.8 | 60.2 | 7.087332 | 6.774656 | 1.398358 | 58.42706 | 0.2084509 | 0.3126764 | 25.60472 | 0 | 0.1867373 | 0 | 1 | 3.287632
PR2200010399 | 7069.CO.BK | CORDIFIX TW629V10 | 23156 | 1650 | 1560 | 300 | 13455 | 48 | 72 | 6011 | 0 | 60 | 0 | 0 | 23156 | 0 | WAAR | CORDIFIX TW629V10 | PR2200010399 | 900 | 1100 | 1030 | 9.8 | 60.5 | 7.125583 | 6.736915 | 1.295561 | 58.10589 | 0.2072897 | 0.3109345 | 25.95871 | 0 | 0.2591121 | 0 | 1 | 3.269439
PR2200010420 | 7069.CO.RCT | CORDIFIX TW629V10 | 21841 | 1624 | 1495 | 289 | 12917 | 46 | 69 | 5351 | 0 | 50 | 0 | 0 | 21841 | 0 | WAAR | CORDIFIX TW629V10 | PR2200010420 | 900 | 1100 | 932 | 9.5 | 61.6 | 7.435557 | 6.844925 | 1.323199 | 59.14106 | 0.2106131 | 0.3159196 | 24.49979 | 0 | 0.2289272 | 0 | 1 | 3.230285
PR2200010428 | 7069.CO.BK | CORDIFIX TW629V10 | 22793 | 1615 | 1560 | 300 | 13455 | 48 | 72 | 5693 | 0 | 50 | 0 | 0 | 22793 | 0 | WAAR | CORDIFIX TW629V10 | PR2200010428 | 900 | 1100 | 1016 | 9.5 | 60.4 | 7.085509 | 6.844207 | 1.316194 | 59.03128 | 0.210591 | 0.3158865 | 24.97697 | 0 | 0.2193656 | 0 | 1 | 3.30548
PR2200010472 | 6806.CO.RCT | DKF500T | 23344 | 2657 | 1790 | 0 | 14164 | 46 | 69 | 4361 | 0 | 25 | 0 | 0 | 23112 | 232 | WAAR | DKF500T | PR2200010472 | 600 | 800 | 750 | 11.4 | 65.6 | 11.49619 | 7.744894 | 0 | 61.28418 | 0.1990308 | 0.2985462 | 18.86899 | 0 | 0.1081689 | 0 | 1 | 2.484353
PR2200010472 | 6806.CO.RCT | DKF500T | 23344 | 2657 | 1790 | 0 | 14164 | 46 | 69 | 4361 | 0 | 25 | 0 | 0 | 23112 | 232 | WAAR | DKF500T | PR2200010472 | 600 | 800 | 750 | 11.4 | 65.56 | 11.49619 | 7.744894 | 0 | 61.28418 | 0.1990308 | 0.2985462 | 18.86899 | 0 | 0.1081689 | 0 | 1 | 2.484353
PR2200010473 | 7136.CO.RCT | CORDIFIX TW629TCV15 | 28707 | 2658 | 1386 | 379 | 17621 | 56 | 84 | 6458 | 0 | 65 | 0 | 0 | 28707 | 0 | WAAR | CORDIFIX TW629TCV15 | PR2200010473 | 1400 | 1600 | 1480 | 9.5 | 62.2 | 9.259066 | 4.828091 | 1.320235 | 61.38224 | 0.1950744 | 0.2926116 | 22.49626 | 0 | 0.2264256 | 0 | 1 | 3.398709
PR2200010530 | 7069.CO.BK | CORDIFIX TW629V10 | 22804 | 1630 | 1560 | 302 | 13455 | 48 | 72 | 5737 | 0 | 0 | 0 | 0 | 22804 | 0 | WAAR | CORDIFIX TW629V10 | PR2200010530 | 900 | 1100 | 1024 | 9.5 | 61.3 | 7.147869 | 6.840905 | 1.324329 | 59.00281 | 0.2104894 | 0.3157341 | 25.15787 | 0 | 0 | 0 | 1 | 3.289937
PR2200010531 | 7033.CO.RCT | CORDIFIX TW528HV | 13766 | 2538 | 0 | 484 | 7850 | 29 | 29 | 2836 | 0 | 0 | 0 | 0 | 13766 | 0 | WAAR | CORDIFIX TW528HV | PR2200010531 | 1500 | 1700 | 1580 | 8.7 | 65.3 | 18.43673 | 0 | 3.515909 | 57.02455 | 0.210664 | 0.210664 | 20.60148 | 0 | 0 | 0 | 0 | 2.41253
PR2200010534 | 7021.CO.BK | CORDIFIX TW455 | 24620 | 5400 | 0 | 740 | 9723 | 48 | 72 | 8587 | 0 | 50 | 0 | 0 | 24620 | 0 | WAAR | CORDIFIX TW455 | PR2200010534 | 475 | 525 | 490 | 9 | 54.2 | 21.93339 | 0 | 3.005686 | 39.49228 | 0.1949634 | 0.2924452 | 34.87815 | 0 | 0.2030869 | 0 | 0 | 1.404433
PR2200010535 | 7070.CO.RCT | CORDIFIX TW629V15 | 18371 | 1980 | 600 | 238 | 11574 | 37 | 55 | 3863 | 0 | 24 | 0 | 0 | 18371 | 0 | WAAR | CORDIFIX TW629V15 | PR2200010535 | 1400 | 1600 | 1590 | 9.5 | 62.2 | 10.77786 | 3.266017 | 1.29552 | 63.00147 | 0.2014044 | 0.2993849 | 21.02771 | 0 | 0.1306407 | 0 | 1 | 3.499116
PR2200010536 | 7070.CO.RCT | CORDIFIX TW629V15 | 22548 | 2300 | 830 | 290 | 14100 | 45 | 67 | 4866 | 0 | 50 | 0 | 0 | 22548 | 0 | WAAR | CORDIFIX TW629V15 | PR2200010536 | 1400 | 1600 | 1550 | 9.6 | 62.3 | 10.20046 | 3.681036 | 1.286145 | 62.53326 | 0.1995742 | 0.2971439 | 21.58063 | 0 | 0.2217492 | 0 | 1 | 3.513738
PR2200010608 | 6806.CO.RCT | DKF500T | 23825 | 2710 | 1784 | 0 | 14170 | 46 | 46 | 4814 | 0 | 23 | 0 | 0 | 23593 | 232 | WAAR | DKF500T | PR2200010608 | 600 | 800 | 780 | 11.2 | 67.3 | 11.48646 | 7.561565 | 0 | 60.06019 | 0.1949731 | 0.1949731 | 20.40436 | 0 | 0.09748654 | 0 | 1 | 2.459413
PR2200010608 | 6806.CO.RCT | DKF500T | 23825 | 2710 | 1784 | 0 | 14170 | 46 | 46 | 4814 | 0 | 23 | 0 | 0 | 23593 | 232 | WAAR | DKF500T | PR2200010608 | 600 | 800 | 780 | 11.2 | 67.3 | 11.48646 | 7.561565 | 0 | 60.06019 | 0.1949731 | 0.1949731 | 20.40436 | 0 | 0.09748654 | 0 | 1 | 2.459413
PR2200010648 | 7069.CO.BK | CORDIFIX TW629V10 | 22870 | 1632 | 1560 | 312 | 13469 | 48 | 72 | 5722 | 0 | 55 | 0 | 0 | 22870 | 0 | WAAR | CORDIFIX TW629V10 | PR2200010648 | 900 | 1100 | 950 | 9.5 | 60.3 | 7.135986 | 6.821163 | 1.364233 | 58.89375 | 0.2098819 | 0.3148229 | 25.01968 | 0 | 0.2404897 | 0 | 1 | 3.291297
PR2200010661 | 7069.CO.BK | CORDIFIX TW629V10 | 22960 | 1632 | 1560 | 300 | 13455 | 48 | 72 | 5838 | 0 | 55 | 0 | 0 | 22960 | 0 | WAAR | CORDIFIX TW629V10 | PR2200010661 | 900 | 1100 | 1020 | 9.6 | 59.7 | 7.108014 | 6.794425 | 1.30662 | 58.60192 | 0.2090592 | 0.3135889 | 25.42683 | 0 | 0.239547 | 0 | 1 | 3.287876
PR2200010662 | 7069.CO.BK | CORDIFIX TW629V10 | 22648 | 1635 | 1560 | 332 | 13455 | 48 | 72 | 5491 | 0 | 55 | 0 | 0 | 22648 | 0 | WAAR | CORDIFIX TW629V10 | PR2200010662 | 900 | 1100 | 1072 | 9.6 | 60.5 | 7.219181 | 6.888025 | 1.465913 | 59.40922 | 0.2119392 | 0.3179089 | 24.24497 | 0 | 0.2428471 | 0 | 1 | 3.284789
PR2200010781 | 7136.CO.RCT | CORDIFIX TW629TCV15 | 25206 | 2300 | 1200 | 349 | 15299 | 49 | 73 | 5873 | 0 | 63 | 0 | 0 | 25206 | 0 | WAAR | CORDIFIX TW629TCV15 | PR2200010781 | 1400 | 1600 | 1510 | 9.7 | 62 | 9.124812 | 4.760771 | 1.384591 | 60.69587 | 0.1943982 | 0.2896136 | 23.30001 | 0 | 0.2499405 | 0 | 1 | 3.409491
PR2200010788 | 7069.CO.RCT | CORDIFIX TW629V10 | 23332 | 1616 | 1580 | 336 | 13635 | 49 | 73 | 5993 | 0 | 50 | 0 | 0 | 23332 | 0 | WAAR | CORDIFIX TW629V10 | PR2200010788 | 900 | 1100 | 1046 | 9.6 | 60 | 6.92611 | 6.771816 | 1.440082 | 58.43905 | 0.210012 | 0.312875 | 25.68575 | 0 | 0.214298 | 0 | 1 | 3.327691
PR2200010840 | 7021.CO.BK | CORDIFIX TW455 | 24622 | 5400 | 0 | 750 | 9723 | 48 | 48 | 8603 | 0 | 50 | 0 | 0 | 24622 | 0 | WAAR | CORDIFIX TW455 | PR2200010840 | 475 | 525 | 466 | 9 | 54.8 | 21.93161 | 0 | 3.046056 | 39.48907 | 0.1949476 | 0.1949476 | 34.9403 | 0 | 0.2030704 | 0 | 0 | 1.404433
PR2200010887 | 7033.CO.BK | CORDIFIX TW528HV | 24180 | 4000 | 0 | 832 | 13700 | 50 | 75 | 5073 | 0 | 0 | 0 | 0 | 23730 | 450 | WAAR | CORDIFIX TW528HV | PR2200010887 | 1500 | 1700 | 1645 | 8.7 | 66 | 16.8563 | 0 | 3.50611 | 57.73283 | 0.2107038 | 0.3160556 | 21.378 | 0 | 0 | 0 | 0 | 2.6715
PR2200010888 | 7155.CO.BK | CORDIFIX TW629V8 | 23537 | 2061 | 1320 | 300 | 12992 | 48 | 72 | 6678 | 0 | 66 | 0 | 0 | 23537 | 0 | WAAR | CORDIFIX TW629V8 | PR2200010888 | 800 | 1000 | 870 | 9.6 | 57.6 | 8.756426 | 5.608191 | 1.274589 | 55.1982 | 0.2039342 | 0.3059013 | 28.37235 | 0 | 0.2804096 | 0 | 1 | 2.997267
PR2200010906 | 7069.CO.BK | CORDIFIX TW629V10 | 23083 | 1632 | 1660 | 302 | 13440 | 48 | 72 | 5874 | 0 | 55 | 0 | 0 | 23083 | 0 | WAAR | CORDIFIX TW629V10 | PR2200010906 | 900 | 1100 | 1080 | 9.5 | 60.9 | 7.070138 | 7.19144 | 1.308322 | 58.22467 | 0.2079452 | 0.3119179 | 25.4473 | 0 | 0.2382706 | 0 | 1 | 3.184447
PR2200010908 | 6821.CO.BK | CORDIFIX TW1159V15 | 27618 | 1500 | 1229 | 780 | 16826 | 54 | 54 | 7025 | 0 | 150 | 0 | 0 | 27618 | 0 | WAAR | CORDIFIX TW1159V15 | PR2200010908 | 1400 | 1600 | 1560 | 10.4 | 58.9 | 5.43124 | 4.449996 | 2.824245 | 60.92404 | 0.1955247 | 0.1955247 | 25.43631 | 0 | 0.543124 | 0 | 0 | 4.80919
PR2200010912 | 7152.CO.RCT | CORDIFIX TW1159LB | 25146 | 1375 | 1125 | 572 | 15434 | 50 | 50 | 6415 | 0 | 125 | 0 | 0 | 25146 | 0 | WAAR | CORDIFIX TW1159 | PR2200010912 | 1200 | 1400 | 1230 | 10.5 | 58.55 | 5.468066 | 4.473873 | 2.274716 | 61.37756 | 0.1988388 | 0.1988388 | 25.51102 | 0 | 0.497097 | 0 | 0 | 4.815408
PR2200010926 | 6831.CO.RCT | CORDIFIX SP1535 | 12920 | 8310 | 0 | 0 | 0 | 27 | 40 | 3707 | 27 | 17 | 792 | 0 | 12920 | 0 | WAAR | CORDIFIX SP1535 | PR2200010926 | 12000 | 18000 | 12850 | 6.3 | 68.5 | 64.31889 | 0 | 0 | 0 | 0.2089783 | 0.3095975 | 28.69195 | 0.2089783 | 0.1315789 | 6.130031 | 1 | 0
PR2200010927 | 7069.CO.BK | CORDIFIX TW629V10 | 22960 | 1720 | 1500 | 302 | 13469 | 48 | 72 | 5794 | 0 | 55 | 0 | 0 | 22960 | 0 | WAAR | CORDIFIX TW629V10 | PR2200010927 | 900 | 1100 | 1086 | 9.6 | 61.1 | 7.491289 | 6.533101 | 1.315331 | 58.66289 | 0.2090592 | 0.3135889 | 25.23519 | 0 | 0.239547 | 0 | 1 | 3.262677
PR2200010942 | 7069.CO.RCT | CORDIFIX TW629V10 | 23510 | 1785 | 1585 | 306 | 13645 | 49 | 73 | 6017 | 0 | 50 | 0 | 0 | 23510 | 0 | WAAR | CORDIFIX TW629V10 | PR2200010942 | 900 | 1100 | 1022 | 9.7 | 60.1 | 7.592514 | 6.741812 | 1.301574 | 58.03913 | 0.2084219 | 0.3105062 | 25.59336 | 0 | 0.2126755 | 0 | 1 | 3.15819
PR2200010942 | 7069.CO.RCT | CORDIFIX TW629V10 | 23510 | 1785 | 1585 | 306 | 13645 | 49 | 73 | 6017 | 0 | 50 | 0 | 0 | 23510 | 0 | WAAR | CORDIFIX TW629V10 | PR2200010942 | 900 | 1100 | 1022 | 9.7 | 60.1 | 7.592514 | 6.741812 | 1.301574 | 58.03913 | 0.2084219 | 0.3105062 | 25.59336 | 0 | 0.2126755 | 0 | 1 | 3.15819
PR2200010949 | 7069.CO.BK | CORDIFIX TW629V10 | 22889 | 1632 | 1560 | 302 | 13470 | 48 | 72 | 5750 | 0 | 55 | 0 | 0 | 22889 | 0 | WAAR | CORDIFIX TW629V10 | PR2200010949 | 900 | 1100 | 1052 | 9.6 | 60.1 | 7.130062 | 6.815501 | 1.319411 | 58.84923 | 0.2097077 | 0.3145616 | 25.12124 | 0 | 0.2402901 | 0 | 1 | 3.291541
PR2200010954 | 7069.CO.BK | CORDIFIX TW629V10 | 24204 | 1701 | 1620 | 318 | 14205 | 51 | 76 | 6183 | 0 | 50 | 0 | 0 | 24204 | 0 | WAAR | CORDIFIX TW629V10 | PR2200010954 | 900 | 1100 | 994 | 9.5 | 60.2 | 7.027764 | 6.693109 | 1.313832 | 58.68865 | 0.210709 | 0.3139977 | 25.54536 | 0 | 0.2065774 | 0 | 1 | 3.336314
PR2200010957 | 7021.CO.BK | CORDIFIX TW455 | 24619 | 5400 | 0 | 720 | 9722 | 48 | 48 | 8631 | 0 | 50 | 0 | 0 | 24619 | 0 | WAAR | CORDIFIX TW455 | PR2200010957 | 475 | 525 | 500 | 9 | 54.4 | 21.93428 | 0 | 2.92457 | 39.48982 | 0.1949714 | 0.1949714 | 35.05829 | 0 | 0.2030952 | 0 | 0 | 1.404289
PR2200011094 | 7069.CO.BK | CORDIFIX TW629V10 | 23657 | 1632 | 1560 | 302 | 13455 | 48 | 72 | 6533 | 0 | 55 | 0 | 0 | 23657 | 0 | WAAR | CORDIFIX TW629V10 | PR2200011094 | 900 | 1100 | 998 | 9.7 | 60 | 6.898592 | 6.594243 | 1.276578 | 56.87534 | 0.2028998 | 0.3043497 | 27.6155 | 0 | 0.2324893 | 0 | 1 | 3.287876
PR2200011187 | 7033.CO.RCT | CORDIFIX TW528HV | 23171 | 4000 | 0 | 789 | 13322 | 49 | 49 | 4652 | 0 | 0 | 0 | 0 | 22861 | 310 | WAAR | CORDIFIX TW528HV | PR2200011187 | 1500 | 1700 | 1685 | 8.6 | 67.3 | 17.49705 | 0 | 3.451293 | 58.27392 | 0.2143388 | 0.2143388 | 20.34907 | 0 | 0 | 0 | 0 | 2.59779
PR2200011193 | 7133.CO.RCT | CORDIFIX ET1424 | 10702 | 6200 | 1000 | 0 | 0 | 21 | 31 | 3429 | 11 | 10 | 0 | 0 | 10702 | 0 | WAAR | CORDIFIX ET1424 | PR2200011193 | 12500 | 15000 | 14400 | 5.5 | 66.9 | 57.9331 | 9.344048 | 0 | 0 | 0.196225 | 0.2896655 | 32.04074 | 0.1027845 | 0.09344048 | 0 | 1 | 0
PR2200011193 | 7133.CO.RCT | CORDIFIX ET1424 | 10702 | 6200 | 1000 | 0 | 0 | 21 | 31 | 3429 | 11 | 10 | 0 | 0 | 10702 | 0 | WAAR | CORDIFIX ET1424 | PR2200011193 | 12500 | 15000 | 14400 | 5.5 | 66.9 | 57.9331 | 9.344048 | 0 | 0 | 0.196225 | 0.2896655 | 32.04074 | 0.1027845 | 0.09344048 | 0 | 1 | 0
PR2200011242 | 7021.CO.BK | CORDIFIX TW455 | 24574 | 5400 | 0 | 720 | 9722 | 48 | 48 | 8586 | 0 | 50 | 0 | 0 | 24574 | 0 | WAAR | CORDIFIX TW455 | PR2200011242 | 475 | 525 | 500 | 9.1 | 55 | 21.97444 | 0 | 2.929926 | 39.56214 | 0.1953284 | 0.1953284 | 34.93937 | 0 | 0.2034671 | 0 | 0 | 1.404289
PR2200011307 | 7069.CO.BK | CORDIFIX TW629V10 | 23090 | 1632 | 1560 | 300 | 13455 | 48 | 72 | 5968 | 0 | 55 | 0 | 0 | 23090 | 0 | WAAR | CORDIFIX TW629V10 | PR2200011307 | 900 | 1100 | 1040 | 9.5 | 60.2 | 7.067995 | 6.756172 | 1.299264 | 58.27198 | 0.2078822 | 0.3118233 | 25.84669 | 0 | 0.2381984 | 0 | 1 | 3.287876
PR2200011514 | 7069.CO.BK | CORDIFIX TW629V10 | 23252 | 1632 | 1560 | 302 | 13455 | 48 | 72 | 6128 | 0 | 55 | 0 | 0 | 23252 | 0 | WAAR | CORDIFIX TW629V10 | PR2200011514 | 900 | 1100 | 1060 | 9.6 | 60 | 7.018751 | 6.7091 | 1.298813 | 57.86599 | 0.2064339 | 0.3096508 | 26.35472 | 0 | 0.2365388 | 0 | 1 | 3.287876
PR2200011515 | 6821.CO.BK | CORDIFIX TW1159V15 | 28663 | 1557 | 1274 | 809 | 17448 | 56 | 56 | 7313 | 0 | 150 | 0 | 0 | 28663 | 0 | WAAR | CORDIFIX TW1159V15 | PR2200011515 | 1400 | 1600 | 1520 | 10.4 | 59.6 | 5.43209 | 4.444755 | 2.822454 | 60.8729 | 0.1953738 | 0.1953738 | 25.51373 | 0 | 0.5233228 | 0 | 0 | 4.807291
PR2200011548 | 7021.CO.BK | CORDIFIX TW455 | 25064 | 5400 | 0 | 770 | 9737 | 48 | 48 | 8709 | 0 | 50 | 0 | 0 | 24762 | 302 | WAAR | CORDIFIX TW455 | PR2200011548 | 475 | 525 | 500 | 9.1 | 53.3 | 21.80761 | 0 | 3.109603 | 39.32235 | 0.1938454 | 0.1938454 | 35.17083 | 0 | 0.2019223 | 0 | 0 | 1.406456
PR2200011572 | 7069.CO.BK | CORDIFIX TW629V10 | 22840 | 1632 | 1560 | 300 | 13455 | 48 | 72 | 5713 | 0 | 60 | 0 | 0 | 22840 | 0 | WAAR | CORDIFIX TW629V10 | PR2200011572 | 900 | 1100 | 1050 | 9.5 | 60.5 | 7.145359 | 6.830123 | 1.313485 | 58.90981 | 0.2101576 | 0.3152364 | 25.01313 | 0 | 0.262697 | 0 | 1 | 3.287876
PR2200011585 | 6831.CO.RCT | CORDIFIX SP1535 | 13323 | 8600 | 0 | 0 | 0 | 27 | 40 | 3812 | 27 | 25 | 792 | 0 | 13323 | 0 | WAAR | CORDIFIX SP1535 | PR2200011585 | 12000 | 18000 | 15200 | 6.5 | 71 | 64.55003 | 0 | 0 | 0 | 0.2026571 | 0.3002327 | 28.61217 | 0.2026571 | 0.1876454 | 5.944607 | 1 | 0
PR2200011625 | 7136.CO.RCT | CORDIFIX TW629TCV15 | 23717 | 2118 | 1138 | 311 | 14458 | 46 | 69 | 5517 | 0 | 60 | 0 | 0 | 23717 | 0 | WAAR | CORDIFIX TW629TCV15 | PR2200011625 | 1400 | 1600 | 1530 | 9.8 | 60.7 | 8.930303 | 4.798246 | 1.311296 | 60.96049 | 0.1939537 | 0.2909306 | 23.2618 | 0 | 0.2529831 | 0 | 1 | 3.463526
PR2200011644 | 7069.CO.BK | CORDIFIX TW629V10 | 23054 | 1632 | 1530 | 350 | 13470 | 48 | 72 | 5505 | 0 | 55 | 0 | 0 | 22662 | 392 | WAAR | CORDIFIX TW629V10 | PR2200011644 | 900 | 1100 | 1056 | 9.6 | 60.7 | 7.201483 | 6.75139 | 1.544436 | 59.43871 | 0.2118083 | 0.3177125 | 24.29177 | 0 | 0.242697 | 0 | 1 | 3.32277
PR2200011664 | 7155.CO.BK | CORDIFIX TW629V8 | 24363 | 2147 | 1375 | 312 | 13527 | 50 | 75 | 6809 | 0 | 68 | 0 | 0 | 24363 | 0 | WAAR | CORDIFIX TW629V8 | PR2200011664 | 800 | 1000 | 910 | 9.5 | 60.1 | 8.812544 | 5.643804 | 1.28063 | 55.52272 | 0.2052292 | 0.3078439 | 27.94812 | 0 | 0.2791118 | 0 | 1 | 2.995758
PR2200011665 | 7133.CO.RCT | CORDIFIX ET1424 | 971 | 585 | 100 | 0 | 0 | 2 | 2 | 280 | 1 | 1 | 0 | 0 | 971 | 0 | WAAR | CORDIFIX ET1424 | PR2200011665 | 12500 | 15000 | 12800 | 6.3 | 63.5 | 60.24717 | 10.29866 | 0 | 0 | 0.2059732 | 0.2059732 | 28.83625 | 0.1029866 | 0.1029866 | 0 | 1 | 0
PR2200011696 | 7070.CO.RCT | CORDIFIX TW629V15 | 22735 | 2230 | 892 | 340 | 14111 | 45 | 67 | 5000 | 0 | 50 | 0 | 0 | 22735 | 0 | WAAR | CORDIFIX TW629V15 | PR2200011696 | 1400 | 1600 | 1450 | 9.5 | 64.9 | 9.808665 | 3.923466 | 1.495492 | 62.0673 | 0.1979327 | 0.2946998 | 21.99252 | 0 | 0.2199252 | 0 | 1 | 3.52549
PR2200011888 | 7150.CO.RCT | CORDIFIX ET1438BV5 | 1941.94 | 468.14 | 310.4 | 46.7 | 0 | 4 | 4 | 1060 | 2 | 0 | 46.7 | 0 | 1941.94 | 0 | WAAR | CORDIFIX ET1438BV5 | PR2200011888 | 400 | 500 | 380 | 8.1 | 39.5 | 24.10682 | 15.98402 | 2.404812 | 0 | 0.2059796 | 0.2059796 | 54.58459 | 0.1029898 | 0 | 2.404812 | 0 | 0
PR2200011889 | 7133.CO.RCT | CORDIFIX ET1424 | 9041 | 5000 | 1100 | 0 | 0 | 18 | 18 | 2884 | 11 | 10 | 0 | 0 | 9041 | 0 | WAAR | CORDIFIX ET1424 | PR2200011889 | 12500 | 15000 | 13000 | 5 | 63.6 | 55.30362 | 12.1668 | 0 | 0 | 0.199093 | 0.199093 | 31.89913 | 0.121668 | 0.1106072 | 0 | 1 | 0
PR2200011894 | 6831.CO.RCT | CORDIFIX SP1535 | 12975 | 8310 | 0 | 0 | 0 | 27 | 40 | 3764 | 28 | 14 | 792 | 0 | 12975 | 0 | WAAR | CORDIFIX SP1535 | PR2200011894 | 12000 | 18000 | 11900 | 6.2 | 69.9 | 64.04624 | 0 | 0 | 0 | 0.2080925 | 0.3082852 | 29.00963 | 0.2157996 | 0.1078998 | 6.104046 | 1 | 0
PR2200011897 | 7069.CO.BK | CORDIFIX TW629V10 | 24129 | 1734 | 1658 | 321 | 14395 | 51 | 77 | 5838 | 0 | 55 | 0 | 0 | 24129 | 0 | WAAR | CORDIFIX TW629V10 | PR2200011897 | 900 | 1100 | 1000 | 9.5 | 60.9 | 7.186373 | 6.8714 | 1.330349 | 59.6585 | 0.2113639 | 0.3191181 | 24.19495 | 0 | 0.2279415 | 0 | 1 | 3.310171
PR2200011919 | 7069.CO.RCT | CORDIFIX TW629V10 | 23102 | 1666 | 1593 | 308 | 13744 | 49 | 74 | 5608 | 0 | 60 | 0 | 0 | 23102 | 0 | WAAR | CORDIFIX TW629V10 | PR2200011919 | 900 | 1100 | 1064 | 9.7 | 60.2 | 7.211497 | 6.895507 | 1.333218 | 59.49268 | 0.2121028 | 0.3203186 | 24.27495 | 0 | 0.2597178 | 0 | 1 | 3.289451
PR2200011921 | 7069.CO.RCT | CORDIFIX TW629V10 | 22784 | 1652 | 1580 | 306 | 13612 | 49 | 73 | 5457 | 0 | 55 | 0 | 0 | 22784 | 0 | WAAR | CORDIFIX TW629V10 | PR2200011921 | 900 | 1100 | 1040 | 9.6 | 61.3 | 7.250702 | 6.934691 | 1.343048 | 59.74368 | 0.2150632 | 0.3204003 | 23.95102 | 0 | 0.2413975 | 0 | 1 | 3.285074
PR2300000038 | 7069.CO.BK | CORDIFIX TW629V10 | 23381 | 1765 | 1592 | 308 | 13758 | 49 | 74 | 5780 | 0 | 55 | 0 | 0 | 23381 | 0 | WAAR | CORDIFIX TW629V10 | PR2300000038 | 900 | 1100 | 910 | 9.5 | 60.1 | 7.548864 | 6.808947 | 1.317309 | 58.84265 | 0.2095719 | 0.3164963 | 24.72093 | 0 | 0.2352337 | 0 | 1 | 3.196676
PR2300000155 | 6831.CO.RCT | CORDIFIX SP1535 | 25705 | 16245 | 0 | 0 | 0 | 52 | 52 | 7717 | 53 | 38 | 1548 | 0 | 25705 | 0 | WAAR | CORDIFIX SP1535 | PR2300000155 | 12000 | 18000 | 13500 | 6.9 | 70.9 | 63.19782 | 0 | 0 | 0 | 0.2022953 | 0.2022953 | 30.0214 | 0.2061856 | 0.1478312 | 6.022175 | 1 | 0
PR2300000196 | 7069.CO.RCT | CORDIFIX TW629V10 | 23662 | 1632 | 1560 | 302 | 13468 | 48 | 72 | 6524 | 0 | 56 | 0 | 0 | 23662 | 0 | WAAR | CORDIFIX TW629V10 | PR2300000196 | 900 | 1100 | 1080 | 9.8 | 60 | 6.897135 | 6.592849 | 1.276308 | 56.91827 | 0.2028569 | 0.3042854 | 27.57163 | 0 | 0.2366664 | 0 | 1 | 3.291053
PR2300000230 | 7069.CO.BK | CORDIFIX TW629V10 | 23666.24 | 1632.24 | 1560 | 302 | 13469 | 48 | 72 | 6525 | 0 | 58 | 0 | 0 | 23666.24 | 3.637979e-12 | WAAR | CORDIFIX TW629V10 | PR2300000230 | 900 | 1100 | 1042 | 9.8 | 60.2 | 6.896913 | 6.591668 | 1.276079 | 56.91229 | 0.2028206 | 0.3042308 | 27.57092 | 0 | 0.2450748 | 0 | 1 | 3.29105
PR2300000239 | 7069.CO.BK | CORDIFIX TW629V10 | 23498 | 1630 | 1560 | 302 | 13469 | 48 | 72 | 6359 | 0 | 58 | 0 | 0 | 23498 | 0 | WAAR | CORDIFIX TW629V10 | PR2300000239 | 900 | 1100 | 1080 | 9.8 | 60 | 6.936761 | 6.638863 | 1.285216 | 57.31977 | 0.2042727 | 0.3064091 | 27.06188 | 0 | 0.2468295 | 0 | 1 | 3.293361
PR2300000243 | 7033.CO.RCT | CORDIFIX TW528HV | 21426 | 3963 | 0 | 725 | 12241 | 45 | 45 | 4407 | 0 | 0 | 0 | 0 | 21426 | 0 | WAAR | CORDIFIX TW528HV | PR2300000243 | 1500 | 1700 | 1535 | 8.7 | 66 | 18.49622 | 0 | 3.383739 | 57.13152 | 0.2100252 | 0.2100252 | 20.56847 | 0 | 0 | 0 | 0 | 2.409281
PR2300000277 | 7070.CO.RCT | CORDIFIX TW629V15 | 27465 | 2700 | 1080 | 350 | 17086 | 54 | 81 | 6053 | 0 | 61 | 0 | 0 | 27465 | 0 | WAAR | CORDIFIX TW629V15 | PR2300000277 | 1400 | 1600 | 1575 | 9.6 | 63.5 | 9.830694 | 3.932277 | 1.274349 | 62.21009 | 0.1966139 | 0.2949208 | 22.03896 | 0 | 0.2221009 | 0 | 1 | 3.525683
PR2300000304 | 7069.CO.BK | CORDIFIX TW629V10 | 23322 | 2520 | 1000 | 324 | 13252 | 47 | 72 | 6047 | 0 | 60 | 0 | 0 | 23322 | 0 | WAAR | CORDIFIX TW629V10 | PR2300000304 | 900 | 1100 | 1022 | 9.5 | 60 | 10.80525 | 4.287797 | 1.389246 | 56.82188 | 0.2015265 | 0.3087214 | 25.92831 | 0 | 0.2572678 | 0 | 1 | 2.936523
PR2300000307 | 7133.CO.RCT | CORDIFIX ET1424 | 10472 | 5768 | 1287 | 0 | 0 | 21 | 31 | 3343 | 10 | 12 | 0 | 0 | 10472 | 0 | WAAR | CORDIFIX ET1424 | PR2300000307 | 12500 | 15000 | 13300 | 6.2 | 64.2 | 55.08021 | 12.28992 | 0 | 0 | 0.2005348 | 0.2960275 | 31.92322 | 0.09549274 | 0.1145913 | 0 | 1 | 0
PR2300000409 | 7136.CO.RCT | CORDIFIX TW629TCV15 | 10872 | 1000 | 515 | 141 | 6571 | 21 | 31 | 2565 | 0 | 28 | 0 | 0 | 10872 | 0 | WAAR | CORDIFIX TW629TCV15 | PR2300000409 | 1400 | 1600 | 1410 | 9.7 | 62 | 9.19794 | 4.736939 | 1.296909 | 60.43966 | 0.1931567 | 0.2851361 | 23.59272 | 0 | 0.2575423 | 0 | 1 | 3.383089
PR2300000450 | 7155.CO.BK | CORDIFIX TW629V8 | 24386 | 2147 | 1375 | 312 | 13542 | 50 | 74 | 6821 | 0 | 65 | 0 | 0 | 24386 | 0 | WAAR | CORDIFIX TW629V8 | PR2300000450 | 800 | 1000 | 810 | 9.7 | 57.7 | 8.804232 | 5.638481 | 1.279423 | 55.53186 | 0.2050357 | 0.3034528 | 27.97097 | 0 | 0.2665464 | 0 | 1 | 2.99908
PR2300000505 | 7069.CO.BK | CORDIFIX TW629V10 | 23682 | 2525 | 1000 | 324 | 13253 | 48 | 72 | 6395 | 0 | 65 | 0 | 0 | 23682 | 0 | WAAR | CORDIFIX TW629V10 | PR2300000505 | 900 | 1100 | 1064 | 9.8 | 60 | 10.66211 | 4.222616 | 1.368128 | 55.96233 | 0.2026856 | 0.3040284 | 27.00363 | 0 | 0.2744701 | 0 | 1 | 2.932579
PR2300000535 | 7069.CO.BK | CORDIFIX TW629V10 | 23573 | 2432 | 1000 | 325 | 13267 | 48 | 72 | 6374 | 0 | 55 | 0 | 0 | 23573 | 0 | WAAR | CORDIFIX TW629V10 | PR2300000535 | 900 | 1100 | 1046 | 9.5 | 60.6 | 10.31689 | 4.242141 | 1.378696 | 56.28049 | 0.2036228 | 0.3054342 | 27.03941 | 0 | 0.2333178 | 0 | 1 | 3.015227
PR2300000584 | 7069.CO.RCT | CORDIFIX TW629V10 | 23642 | 2475 | 1000 | 328 | 13417 | 49 | 73 | 6245 | 0 | 55 | 0 | 0 | 23642 | 0 | WAAR | CORDIFIX TW629V10 | PR2300000584 | 900 | 1100 | 1006 | 9.7 | 60.5 | 10.46866 | 4.229761 | 1.387361 | 56.7507 | 0.2072583 | 0.3087725 | 26.41485 | 0 | 0.2326368 | 0 | 1 | 3.011586
PR2300000587 | 6831.CO.RCT | CORDIFIX SP1535 | 24780 | 16245 | 0 | 0 | 0 | 52 | 52 | 6796 | 54 | 33 | 1548 | 0 | 24780 | 0 | WAAR | CORDIFIX SP1535 | PR2300000587 | 12000 | 18000 | 14400 | 6.5 | 72 | 65.5569 | 0 | 0 | 0 | 0.2098467 | 0.2098467 | 27.42534 | 0.2179177 | 0.1331719 | 6.246973 | 1 | 0
PR2300000587 | 6831.CO.RCT | CORDIFIX SP1535 | 24780 | 16245 | 0 | 0 | 0 | 52 | 52 | 6796 | 54 | 33 | 1548 | 0 | 24780 | 0 | WAAR | CORDIFIX SP1535 | PR2300000587 | 12000 | 18000 | 14400 | 6.5 | 72.3 | 65.5569 | 0 | 0 | 0 | 0.2098467 | 0.2098467 | 27.42534 | 0.2179177 | 0.1331719 | 6.246973 | 1 | 0
PR2300000666 | 7069.CO.RCT | CORDIFIX TW629V10 | 23570 | 2475 | 1000 | 329 | 13427 | 49 | 73 | 6162 | 0 | 55 | 0 | 0 | 23570 | 0 | WAAR | CORDIFIX TW629V10 | PR2300000666 | 900 | 1100 | 1042 | 9.7 | 60 | 10.50064 | 4.242681 | 1.395842 | 56.96648 | 0.2078914 | 0.3097157 | 26.1434 | 0 | 0.2333475 | 0 | 1 | 3.01383
PR2300000667 | 6867.CO.RCT | CORDIFIX SP1535T | 983.772 | 625 | 0 | 0 | 0 | 2 | 3 | 291 | 1.953 | 1.269 | 59.55 | 0 | 983.772 | 1.136868e-13 | WAAR | CORDIFIX SP1535T | PR2300000667 | 12000 | 18000 | 18000 | 7.8 | 70.2 | 63.53098 | 0 | 0 | 0 | 0.2032991 | 0.3049487 | 29.58002 | 0.1985216 | 0.1289933 | 6.053232 | 1 | 0
PR2300000685 | 7069.CO.BK | CORDIFIX TW629V10 | 27127 | 3000 | 1000 | 379 | 15468 | 56 | 83 | 7070 | 0 | 71 | 0 | 0 | 27127 | 0 | WAAR | CORDIFIX TW629V10 | PR2300000685 | 900 | 1100 | 1036 | 9.5 | 60 | 11.05909 | 3.686364 | 1.397132 | 57.02068 | 0.2064364 | 0.3059682 | 26.06259 | 0 | 0.2617319 | 0 | 1 | 3.01626
PR2300000708 | 7069.CO.BK | CORDIFIX TW629V10 | 23575 | 2445 | 912 | 325 | 13253 | 48 | 72 | 6460 | 0 | 60 | 0 | 0 | 23575 | 0 | WAAR | CORDIFIX TW629V10 | PR2300000708 | 900 | 1100 | 1060 | 9.6 | 60 | 10.37116 | 3.868505 | 1.378579 | 56.21633 | 0.2036055 | 0.3054083 | 27.40191 | 0 | 0.2545069 | 0 | 1 | 3.079339
PR2300000750 | 7070.CO.RCT | CORDIFIX TW629V15 | 22779 | 2125 | 1000 | 286 | 13920 | 43 | 65 | 5285 | 0 | 55 | 0 | 0 | 22779 | 0 | WAAR | CORDIFIX TW629V15 | PR2300000750 | 1400 | 1600 | 1550 | 9.6 | 62.7 | 9.328768 | 4.390008 | 1.255542 | 61.10892 | 0.1887704 | 0.2853505 | 23.20119 | 0 | 0.2414505 | 0 | 1 | 3.474432
PR2300000750 | 7070.CO.RCT | CORDIFIX TW629V15 | 22779 | 2125 | 1000 | 286 | 13920 | 43 | 65 | 5285 | 0 | 55 | 0 | 0 | 22779 | 0 | WAAR | CORDIFIX TW629V15 | PR2300000750 | 1400 | 1600 | 1550 | 9.6 | 62.7 | 9.328768 | 4.390008 | 1.255542 | 61.10892 | 0.1887704 | 0.2853505 | 23.20119 | 0 | 0.2414505 | 0 | 1 | 3.474432
PR2300000779 | 7157.CO.RCT | CORDIFIX ET1600 | 1004.1 | 678.2 | 0 | 9.9 | 0 | 2 | 2 | 310 | 1 | 1 | 0 | 0 | 1004.1 | 0 | WAAR | CORDIFIX ET1600 | PR2300000779 | 10000 | 12000 | 10250 | 6.7 | 65 | 67.54307 | 0 | 0.9859576 | 0 | 0.1991833 | 0.1991833 | 30.87342 | 0.09959167 | 0.09959167 | 0 | 1 | 0
PR2300000804 | 7069.CO.BK | CORDIFIX TW629V10 | 23428 | 2520 | 1000 | 325 | 13252 | 48 | 72 | 6156 | 0 | 55 | 0 | 0 | 23428 | 0 | WAAR | CORDIFIX TW629V10 | PR2300000804 | 900 | 1100 | 956 | 9.5 | 60 | 10.75636 | 4.268397 | 1.387229 | 56.56479 | 0.204883 | 0.3073246 | 26.27625 | 0 | 0.2347618 | 0 | 1 | 2.936523
PR2300000807 | 7070.CO.RCT | CORDIFIX TW629V15 | 23726 | 2330 | 1000 | 300 | 14728 | 47 | 70 | 5201 | 0 | 50 | 0 | 0 | 23726 | 0 | WAAR | CORDIFIX TW629V15 | PR2300000807 | 1400 | 1600 | 1600 | 9.5 | 62 | 9.82045 | 4.214785 | 1.264436 | 62.07536 | 0.1980949 | 0.295035 | 21.9211 | 0 | 0.2107393 | 0 | 1 | 3.449802
PR2300000807 | 7070.CO.RCT | CORDIFIX TW629V15 | 23726 | 2330 | 1000 | 300 | 14728 | 47 | 70 | 5201 | 0 | 50 | 0 | 0 | 23726 | 0 | WAAR | CORDIFIX TW629V15 | PR2300000807 | 1400 | 1600 | 1600 | 9.5 | 62 | 9.82045 | 4.214785 | 1.264436 | 62.07536 | 0.1980949 | 0.295035 | 21.9211 | 0 | 0.2107393 | 0 | 1 | 3.449802
PR2300000807 | 7070.CO.RCT | CORDIFIX TW629V15 | 23726 | 2330 | 1000 | 300 | 14728 | 47 | 70 | 5201 | 0 | 50 | 0 | 0 | 23726 | 0 | WAAR | CORDIFIX TW629V15 | PR2300000807 | 1400 | 1600 | 1600 | 9.5 | 62 | 9.82045 | 4.214785 | 1.264436 | 62.07536 | 0.1980949 | 0.295035 | 21.9211 | 0 | 0.2107393 | 0 | 1 | 3.449802
PR2300000879 | 7070.CO.RCT | CORDIFIX TW629V15 | 23716 | 2260 | 1000 | 303 | 14750 | 47 | 69 | 5237 | 0 | 50 | 0 | 0 | 23716 | 0 | WAAR | CORDIFIX TW629V15 | PR2300000879 | 1400 | 1600 | 1540 | 9.5 | 62 | 9.529432 | 4.216563 | 1.277618 | 62.1943 | 0.1981784 | 0.2909428 | 22.08214 | 0 | 0.2108281 | 0 | 1 | 3.529141
PR2300000879 | 7070.CO.RCT | CORDIFIX TW629V15 | 23716 | 2260 | 1000 | 303 | 14750 | 47 | 69 | 5237 | 0 | 50 | 0 | 0 | 23716 | 0 | WAAR | CORDIFIX TW629V15 | PR2300000879 | 1400 | 1600 | 1540 | 9.5 | 62 | 9.529432 | 4.216563 | 1.277618 | 62.1943 | 0.1981784 | 0.2909428 | 22.08214 | 0 | 0.2108281 | 0 | 1 | 3.529141
PR2300000882 | 6867.CO.RCT | CORDIFIX SP1535T | 1063.493 | 624.82 | 0 | 0 | 0 | 2 | 3 | 370 | 1.953 | 1.27 | 60.45 | 0 | 1063.493 | -2.273737e-13 | WAAR | CORDIFIX SP1535T | PR2300000882 | 12000 | 18000 | 13400 | 6.7 | 71 | 58.75168 | 0 | 0 | 0 | 0.1880595 | 0.2820893 | 34.79101 | 0.1836401 | 0.1194178 | 5.684099 | 1 | 0
PR2300000884 | 7069.CO.BK | CORDIFIX TW629V10 | 23147 | 2432 | 1000 | 324 | 13267 | 48 | 72 | 5954 | 0 | 50 | 0 | 0 | 23147 | 0 | WAAR | CORDIFIX TW629V10 | PR2300000884 | 900 | 1100 | 1010 | 9.5 | 60 | 10.50676 | 4.320214 | 1.399749 | 57.31628 | 0.2073703 | 0.3110554 | 25.72256 | 0 | 0.2160107 | 0 | 1 | 3.015227
PR2300000891 | 7155.CO.BK | CORDIFIX TW629V8 | 23185 | 2045 | 1310 | 300 | 12907 | 48 | 70 | 6445 | 0 | 60 | 0 | 0 | 23185 | 0 | WAAR | CORDIFIX TW629V8 | PR2300000891 | 800 | 1000 | 960 | 9.7 | 58.3 | 8.820358 | 5.650205 | 1.29394 | 55.66961 | 0.2070304 | 0.3019193 | 27.79815 | 0 | 0.258788 | 0 | 1 | 3.000733
PR2300000893 | 7069.CO.RCT | CORDIFIX TW629V10 | 23508 | 2550 | 1000 | 329 | 13419 | 49 | 73 | 6038 | 0 | 50 | 0 | 0 | 23508 | 0 | WAAR | CORDIFIX TW629V10 | PR2300000893 | 900 | 1100 | 1060 | 9.5 | 60.7 | 10.84737 | 4.253871 | 1.399524 | 57.0827 | 0.2084397 | 0.3105326 | 25.68487 | 0 | 0.2126936 | 0 | 1 | 2.9484
PR2300000973 | 7069.CO.BK | CORDIFIX TW629V10 | 23517 | 2450 | 1000 | 325 | 13266 | 48 | 72 | 6301 | 0 | 55 | 0 | 0 | 23517 | 0 | WAAR | CORDIFIX TW629V10 | PR2300000973 | 900 | 1100 | 1020 | 9.6 | 60 | 10.418 | 4.252243 | 1.381979 | 56.41026 | 0.2041077 | 0.3061615 | 26.79338 | 0 | 0.2338734 | 0 | 1 | 2.99927
PR2300001016 | 6831.CO.RCT | CORDIFIX SP1535 | 25245 | 16245 | 0 | 0 | 0 | 52 | 52 | 7264 | 0 | 30 | 1550 | 0 | 25193 | 52 | WAAR | CORDIFIX SP1535 | PR2300001016 | 12000 | 18000 | 12700 | 6.4 | 72 | 64.4822 | 0 | 0 | 0 | 0.2064065 | 0.2064065 | 28.83341 | 0 | 0.1190807 | 6.152503 | 1 | 0
PR2300001016 | 6831.CO.RCT | CORDIFIX SP1535 | 25245 | 16245 | 0 | 0 | 0 | 52 | 52 | 7264 | 0 | 30 | 1550 | 0 | 25193 | 52 | WAAR | CORDIFIX SP1535 | PR2300001016 | 12000 | 18000 | 12700 | 6.4 | 72 | 64.4822 | 0 | 0 | 0 | 0.2064065 | 0.2064065 | 28.83341 | 0 | 0.1190807 | 6.152503 | 1 | 0
PR2300001016 | 6831.CO.RCT | CORDIFIX SP1535 | 25245 | 16245 | 0 | 0 | 0 | 52 | 52 | 7264 | 0 | 30 | 1550 | 0 | 25193 | 52 | WAAR | CORDIFIX SP1535 | PR2300001016 | 12000 | 18000 | 12700 | 6.4 | 72 | 64.4822 | 0 | 0 | 0 | 0.2064065 | 0.2064065 | 28.83341 | 0 | 0.1190807 | 6.152503 | 1 | 0
PR2300001018 | 7069.CO.BK | CORDIFIX TW629V10 | 23321 | 2430 | 1000 | 324 | 13267 | 48 | 72 | 6120 | 0 | 60 | 0 | 0 | 23321 | 0 | WAAR | CORDIFIX TW629V10 | PR2300001018 | 900 | 1100 | 1036 | 9.7 | 62.1 | 10.41979 | 4.287981 | 1.389306 | 56.88864 | 0.2058231 | 0.3087346 | 26.24244 | 0 | 0.2572788 | 0 | 1 | 3.016985
PR2300001019 | 7069.CO.RCT | CORDIFIX TW629V10 | 26681 | 3000 | 1000 | 379 | 15473 | 56 | 84 | 6629 | 0 | 60 | 0 | 0 | 26681 | 0 | WAAR | CORDIFIX TW629V10 | PR2300001019 | 900 | 1100 | 1070 | 9.5 | 60.3 | 11.24396 | 3.747985 | 1.420486 | 57.99258 | 0.2098872 | 0.3148308 | 24.8454 | 0 | 0.2248791 | 0 | 1 | 3.017235
PR2300001056 | 7069.CO.BK | CORDIFIX TW629V10 | 24174 | 2575 | 1000 | 338 | 13802 | 50 | 75 | 6279 | 0 | 55 | 0 | 0 | 24174 | 0 | WAAR | CORDIFIX TW629V10 | PR2300001056 | 900 | 1100 | 970 | 9.5 | 60.8 | 10.65194 | 4.136676 | 1.398196 | 57.0944 | 0.2068338 | 0.3102507 | 25.97419 | 0 | 0.2275172 | 0 | 1 | 3.011345
PR2300001069 | 7069.CO.BK | CORDIFIX TW629V10 | 23093 | 2425 | 1000 | 324 | 13267 | 48 | 72 | 5902 | 0 | 55 | 0 | 0 | 23093 | 0 | WAAR | CORDIFIX TW629V10 | PR2300001069 | 900 | 1100 | 1088 | 9.5 | 60 | 10.50102 | 4.330317 | 1.403023 | 57.45031 | 0.2078552 | 0.3117828 | 25.55753 | 0 | 0.2381674 | 0 | 1 | 3.02139
PR2300001090 | 7157.CO.RCT | CORDIFIX ET1600 | 14533.01 | 9700 | 0 | 142.01 | 0 | 28 | 29 | 4612 | 0 | 10 | 0 | 0 | 14521.01 | 12 | WAAR | CORDIFIX ET1600 | PR2300001090 | 10000 | 12000 | 10850 | 6.8 | 64.8 | 66.79976 | 0 | 0.9779623 | 0 | 0.1928241 | 0.1997106 | 31.76088 | 0 | 0.06886573 | 0 | 1 | 0
PR2300001144 | 7155.CO.BK | CORDIFIX TW629V8 | 24601 | 2150 | 1375 | 312 | 13527 | 50 | 75 | 7002 | 0 | 60 | 0 | 0 | 24551 | 50 | WAAR | CORDIFIX TW629V8 | PR2300001144 | 800 | 1000 | 824 | 9.6 | 58.3 | 8.757281 | 5.600587 | 1.270824 | 55.09755 | 0.2036577 | 0.3054865 | 28.52022 | 0 | 0.2443892 | 0 | 1 | 2.993209
PR2300001216 | 7070.CO.RCT | CORDIFIX TW629V15 | 16335 | 1600 | 640 | 208 | 10126 | 32 | 48 | 3651 | 0 | 30 | 0 | 0 | 16335 | 0 | WAAR | CORDIFIX TW629V15 | PR2300001216 | 1400 | 1600 | 1570 | 9.5 | 62 | 9.794919 | 3.917968 | 1.273339 | 61.98959 | 0.1958984 | 0.2938476 | 22.35078 | 0 | 0.1836547 | 0 | 1 | 3.526018
PR2300001216 | 7070.CO.RCT | CORDIFIX TW629V15 | 16335 | 1600 | 640 | 208 | 10126 | 32 | 48 | 3651 | 0 | 30 | 0 | 0 | 16335 | 0 | WAAR | CORDIFIX TW629V15 | PR2300001216 | 1400 | 1600 | 1570 | 9.5 | 62 | 9.794919 | 3.917968 | 1.273339 | 61.98959 | 0.1958984 | 0.2938476 | 22.35078 | 0 | 0.1836547 | 0 | 1 | 3.526018
PR2300001235 | 7069.CO.RCT | CORDIFIX TW629V10 | 24151 | 2475 | 1000 | 329 | 13422 | 49 | 72 | 6729 | 0 | 75 | 0 | 0 | 24151 | 0 | WAAR | CORDIFIX TW629V10 | PR2300001235 | 900 | 1100 | 1002 | 9.8 | 60 | 10.24802 | 4.140615 | 1.362262 | 55.57534 | 0.2028901 | 0.2981243 | 27.8622 | 0 | 0.3105461 | 0 | 1 | 3.012708
PR2300001248 | 7069.CO.BK | CORDIFIX TW629V10 | 23445 | 2430 | 1000 | 324 | 13252 | 52 | 72 | 6258 | 0 | 57 | 0 | 0 | 23445 | 0 | WAAR | CORDIFIX TW629V10 | PR2300001248 | 900 | 1100 | 1094 | 9.6 | 60 | 10.36468 | 4.265302 | 1.381958 | 56.52378 | 0.2217957 | 0.3071017 | 26.69226 | 0 | 0.2431222 | 0 | 1 | 3.013574
PR2300001454 | 7069.CO.BK | CORDIFIX TW629V10 | 23473 | 2432 | 1000 | 325 | 13266 | 52 | 72 | 6271 | 0 | 55 | 0 | 0 | 23473 | 0 | WAAR | CORDIFIX TW629V10 | PR2300001454 | 900 | 1100 | 964 | 9.5 | 60.5 | 10.36084 | 4.260214 | 1.38457 | 56.516 | 0.2215311 | 0.3067354 | 26.7158 | 0 | 0.2343118 | 0 | 1 | 3.015
PR2300001482 | 7069.CO.BK | CORDIFIX TW629V10 | 23684.03 | 2520 | 912 | 324.03 | 13252 | 52 | 72 | 6257 | 0 | 55 | 0 | 0 | 23444.03 | 240 | WAAR | CORDIFIX TW629V10 | PR2300001482 | 900 | 1100 | 1034 | 9.6 | 60.4 | 10.74901 | 3.890116 | 1.382143 | 56.52612 | 0.2218049 | 0.3071144 | 26.6891 | 0 | 0.2346013 | 0 | 1 | 3.011818
PR2300001513 | 6821.CO.RCT | CORDIFIX TW1159V15 | 25802 | 1400 | 1151 | 731 | 15619 | 55 | 75 | 6631 | 0 | 140 | 0 | 0 | 25802 | 0 | WAAR | CORDIFIX TW1159V15 | PR2300001513 | 1400 | 1600 | 1450 | 10.3 | 59.1 | 5.425936 | 4.460895 | 2.833114 | 60.53407 | 0.2131618 | 0.2906751 | 25.69956 | 0 | 0.5425936 | 0 | 0 | 4.775704
PR2300001515 | 7021.CO.BK | CORDIFIX TW455 | 24551 | 5400 | 0 | 720 | 9375 | 47 | 48 | 8911 | 0 | 50 | 0 | 0 | 24551 | 0 | WAAR | CORDIFIX TW455 | PR2300001515 | 475 | 525 | 508 | 9.1 | 54.3 | 21.99503 | 0 | 2.932671 | 38.18582 | 0.1914382 | 0.1955114 | 36.29587 | 0 | 0.2036577 | 0 | 0 | 1.354167
PR2300001518 | 7069.CO.RCT | CORDIFIX TW629V10 | 23629 | 2475 | 1000 | 329 | 13441 | 49 | 73 | 6213 | 0 | 49 | 0 | 0 | 23629 | 0 | WAAR | CORDIFIX TW629V10 | PR2300001518 | 900 | 1100 | 1080 | 9.6 | 60.8 | 10.47442 | 4.232088 | 1.392357 | 56.88349 | 0.2073723 | 0.3089424 | 26.29396 | 0 | 0.2073723 | 0 | 1 | 3.016973
PR2300001561 | 7033.CO.RCT | CORDIFIX TW528HV | 10130 | 1900 | 0 | 340 | 5597 | 25 | 21 | 2247 | 0 | 0 | 0 | 0 | 10130 | 0 | WAAR | CORDIFIX TW528HV | PR2300001561 | 1500 | 1700 | 1635 | 8.6 | 65 | 18.75617 | 0 | 3.356367 | 55.25173 | 0.2467917 | 0.207305 | 22.18164 | 0 | 0 | 0 | 0 | 2.297716
PR2300001562 | 7155.CO.BK | CORDIFIX TW629V8 | 24471 | 2147 | 1375 | 313 | 13556 | 50 | 74 | 6851 | 0 | 55 | 0 | 0 | 24421 | 50 | WAAR | CORDIFIX TW629V8 | PR2300001562 | 800 | 1000 | 898 | 9.6 | 57.8 | 8.791614 | 5.6304 | 1.281684 | 55.5096 | 0.2047418 | 0.3030179 | 28.05372 | 0 | 0.225216 | 0 | 1 | 3.002181
PR2300001562 | 7155.CO.BK | CORDIFIX TW629V8 | 24471 | 2147 | 1375 | 313 | 13556 | 50 | 74 | 6851 | 0 | 55 | 0 | 0 | 24421 | 50 | WAAR | CORDIFIX TW629V8 | PR2300001562 | 800 | 1000 | 898 | 9.6 | 57.8 | 8.791614 | 5.6304 | 1.281684 | 55.5096 | 0.2047418 | 0.3030179 | 28.05372 | 0 | 0.225216 | 0 | 1 | 3.002181
PR2300001600 | 7069.CO.BK | CORDIFIX TW629V10 | 23543 | 2425 | 1000 | 324 | 13252 | 48 | 72 | 6365 | 0 | 57 | 0 | 0 | 23543 | 0 | WAAR | CORDIFIX TW629V10 | PR2300001600 | 900 | 1100 | 970 | 9.7 | 60 | 10.3003 | 4.247547 | 1.376205 | 56.28849 | 0.2038823 | 0.3058234 | 27.03564 | 0 | 0.2421102 | 0 | 1 | 3.017974
PR2300001601 | 7069.CO.BK | CORDIFIX TW629V10 | 24254 | 2575 | 1000 | 338 | 13802 | 50 | 75 | 6359 | 0 | 55 | 0 | 0 | 24254 | 0 | WAAR | CORDIFIX TW629V10 | PR2300001601 | 900 | 1100 | 1068 | 9.3 | 66 | 10.61681 | 4.123031 | 1.393585 | 56.90608 | 0.2061516 | 0.3092273 | 26.21836 | 0 | 0.2267667 | 0 | 1 | 3.011345
PR2300001602 | 7152.CO.BK | CORDIFIX TW1159LB | 25370 | 1375 | 1125 | 564 | 15292 | 49 | 50 | 6799 | 0 | 116 | 0 | 0 | 25370 | 0 | WAAR | CORDIFIX TW1159LB | PR2300001602 | 1200 | 1400 | 1355 | 10.7 | 57.6 | 5.419787 | 4.434371 | 2.223098 | 60.27592 | 0.1931415 | 0.1970832 | 26.79937 | 0 | 0.457233 | 0 | 0 | 4.771104
PR2300001609 | 7069.CO.RCT | CORDIFIX TW629V10 | 8953 | 1325 | 0 | 126 | 5159 | 19 | 28 | 2276 | 0 | 20 | 0 | 0 | 8953 | 0 | WAAR | CORDIFIX TW629V10 | PR2300001609 | 900 | 1100 | 970 | 9.6 | 59.6 | 14.79951 | 0 | 1.407349 | 57.62314 | 0.2122194 | 0.3127443 | 25.42165 | 0 | 0.2233888 | 0 | 1 | 3.036996
PR2300001640 | 7021.CO.BK | CORDIFIX TW455 | 24618 | 5400 | 0 | 720 | 9389 | 48 | 48 | 8963 | 0 | 50 | 0 | 0 | 24618 | 0 | WAAR | CORDIFIX TW455 | PR2300001640 | 475 | 525 | 475 | 9.1 | 54.8 | 21.93517 | 0 | 2.924689 | 38.13876 | 0.1949793 | 0.1949793 | 36.40832 | 0 | 0.2031034 | 0 | 0 | 1.356189
PR2300001641 | 7034.CO.RCT | CORDIFIX TW545 | 21178 | 9288 | 0 | 1222 | 0 | 41 | 41 | 10528 | 33 | 25 | 0 | 0 | 21178 | 0 | WAAR | CORDIFIX TW545 | PR2300001641 | 5000 | 6000 | 5070 | 8.8 | 45.4 | 43.85683 | 0 | 5.770139 | 0 | 0.1935971 | 0.1935971 | 49.71197 | 0.1558221 | 0.118047 | 0 | 0 | 0
PR2300001720 | 7069.CO.RCT | CORDIFIX TW629V10 | 23698 | 2475 | 1000 | 329 | 13437 | 49 | 73 | 6280 | 0 | 55 | 0 | 0 | 23698 | 0 | WAAR | CORDIFIX TW629V10 | PR2300001720 | 900 | 1100 | 1020 | 9.6 | 60 | 10.44392 | 4.219765 | 1.388303 | 56.70099 | 0.2067685 | 0.3080429 | 26.50013 | 0 | 0.2320871 | 0 | 1 | 3.016075
PR2300001791 | 7070.CO.RCT | CORDIFIX TW629V15 | 22765 | 2206 | 882 | 287 | 13960 | 44 | 66 | 5265 | 0 | 55 | 0 | 0 | 22765 | 0 | WAAR | CORDIFIX TW629V15 | PR2300001791 | 1400 | 1600 | 1550 | 9.7 | 62.1 | 9.690314 | 3.874369 | 1.260707 | 61.32221 | 0.1932792 | 0.2899187 | 23.12761 | 0 | 0.2415989 | 0 | 1 | 3.526166
PR2300001796 | 7069.CO.BK | CORDIFIX TW629V10 | 23060 | 2432 | 1000 | 325 | 13252 | 48 | 72 | 5888 | 0 | 43 | 0 | 0 | 23060 | 0 | WAAR | CORDIFIX TW629V10 | PR2300001796 | 900 | 1100 | 996 | 9.6 | 60 | 10.5464 | 4.336513 | 1.409367 | 57.46748 | 0.2081526 | 0.312229 | 25.53339 | 0 | 0.1864701 | 0 | 1 | 3.011818
PR2300001841 | 6821.CO.RCT | CORDIFIX TW1159V15 | 22864 | 1481 | 1000 | 644 | 13765 | 45 | 66 | 5741 | 0 | 122 | 0 | 0 | 22864 | 0 | WAAR | CORDIFIX TW1159V15 | PR2300001841 | 1400 | 1600 | 1440 | 10.4 | 58.9 | 6.477432 | 4.373688 | 2.816655 | 60.20381 | 0.196816 | 0.2886634 | 25.10934 | 0 | 0.5335899 | 0 | 0 | 4.32757
PR2300001843 | 7157.CO.RCT | CORDIFIX ET1600 | 10646 | 7000 | 0 | 102 | 0 | 21 | 21 | 3486 | 11 | 5 | 0 | 0 | 10646 | 0 | WAAR | CORDIFIX ET1600 | PR2300001843 | 10000 | 12000 | 11700 | 6.7 | 63 | 65.7524 | 0 | 0.9581063 | 0 | 0.1972572 | 0.1972572 | 32.74469 | 0.1033252 | 0.046966 | 0 | 1 | 0
PR2300001873 | 7069.CO.RCT | CORDIFIX TW629V10 | 22197.01 | 2414.16 | 875 | 311.85 | 12711 | 49 | 69 | 5767 | 0 | 0 | 0 | 0 | 22197.01 | 0 | WAAR | CORDIFIX TW629V10 | PR2300001873 | 900 | 1100 | 950 | 9.6 | 60 | 10.87606 | 3.941972 | 1.404919 | 57.26447 | 0.2207505 | 0.3108527 | 25.98098 | 0 | 0 | 0 | 1 | 3.01432
PR2300001946 | 7069.CO.BK | CORDIFIX TW629V10 | 22952 | 2432 | 1000 | 325 | 13267 | 48 | 72 | 5758 | 0 | 50 | 0 | 0 | 22952 | 0 | WAAR | CORDIFIX TW629V10 | PR2300001946 | 900 | 1100 | 998 | 9.5 | 60 | 10.59603 | 4.356919 | 1.415999 | 57.80324 | 0.2091321 | 0.3136982 | 25.08714 | 0 | 0.2178459 | 0 | 1 | 3.015227
PR2300002008 | 7136.CO.RCT | CORDIFIX TW629TCV15 | 12545 | 1140 | 594 | 162 | 7587 | 24 | 36 | 2972 | 0 | 30 | 0 | 0 | 12545 | 0 | WAAR | CORDIFIX TW629TCV15 | PR2300002008 | 1400 | 1600 | 1425 | 9.6 | 62 | 9.087286 | 4.734954 | 1.291351 | 60.47828 | 0.1913113 | 0.2869669 | 23.69071 | 0 | 0.2391391 | 0 | 1 | 3.412837
PR2300002008 | 7136.CO.RCT | CORDIFIX TW629TCV15 | 12545 | 1140 | 594 | 162 | 7587 | 24 | 36 | 2972 | 0 | 30 | 0 | 0 | 12545 | 0 | WAAR | CORDIFIX TW629TCV15 | PR2300002008 | 1400 | 1600 | 1425 | 9.6 | 62 | 9.087286 | 4.734954 | 1.291351 | 60.47828 | 0.1913113 | 0.2869669 | 23.69071 | 0 | 0.2391391 | 0 | 1 | 3.412837
PR2300002027 | 7159.CO.RCT | CORDIFIX TW1159V20 | 1353.45 | 45.5 | 86 | 37.5 | 800.8 | 2.6 | 3.9 | 370 | 0 | 7.15 | 0 | 0 | 1353.45 | 0 | WAAR | CORDIFIX TW1159V20 | PR2300002027 | 1900 | 2000 | 1955 | 10.7 | 57.5 | 3.361779 | 6.354132 | 2.770697 | 59.16731 | 0.1921017 | 0.2881525 | 27.33754 | 0 | 0.5282796 | 0 | 0 | 4.749992
PR2300002028 | 7158.CO.RCT | CORDIFIX TW1159V18 | 1353.45 | 45.5 | 86 | 37.5 | 800.8 | 2.6 | 3.9 | 370 | 0 | 7.15 | 0 | 0 | 1353.45 | 0 | WAAR | CORDIFIX TW1159V18 | PR2300002028 | 1700 | 1900 | 1810 | 10.7 | 57.5 | 3.361779 | 6.354132 | 2.770697 | 59.16731 | 0.1921017 | 0.2881525 | 27.33754 | 0 | 0.5282796 | 0 | 0 | 4.749992
PR2300002050 | 7069.CO.RCT | CORDIFIX TW629V10 | 10250 | 630 | 900 | 138 | 5698 | 20 | 29 | 2817 | 0 | 18 | 0 | 0 | 10250 | 0 | WAAR | CORDIFIX TW629V10 | PR2300002050 | 900 | 1100 | 944 | 9.5 | 60 | 6.146341 | 8.780488 | 1.346341 | 55.59024 | 0.195122 | 0.2829268 | 27.48293 | 0 | 0.1756098 | 0 | 1 | 2.904863
PR2300002067 | 7069.CO.BK | CORDIFIX TW629V10 | 23181 | 2432 | 1000 | 325 | 13267 | 48 | 72 | 5982 | 0 | 55 | 0 | 0 | 23181 | 0 | WAAR | CORDIFIX TW629V10 | PR2300002067 | 900 | 1100 | 996 | 9.5 | 60 | 10.49135 | 4.313878 | 1.40201 | 57.23222 | 0.2070661 | 0.3105992 | 25.80562 | 0 | 0.2372633 | 0 | 1 | 3.015227
PR2300002238 | 7069.CO.RCT | CORDIFIX TW629V10 | 24305 | 1674 | 1800 | 335 | 13792 | 49 | 73 | 6527 | 0 | 55 | 0 | 0 | 24305 | 0 | WAAR | CORDIFIX TW629V10 | PR2300002238 | 900 | 1100 | 1082 | 9.6 | 60 | 6.887472 | 7.405884 | 1.378317 | 56.74553 | 0.2016046 | 0.3003497 | 26.85456 | 0 | 0.2262909 | 0 | 1 | 3.096649
PR2300002239 | 7070.CO.RCT | CORDIFIX TW629V15 | 20231 | 1395 | 1510 | 281 | 11502 | 40 | 40 | 5419 | 0 | 44 | 0 | 0 | 20231 | 0 | WAAR | CORDIFIX TW629V15 | PR2300002239 | 1400 | 1600 | 1480 | 9.6 | 62 | 6.895359 | 7.463793 | 1.388958 | 56.85334 | 0.1977164 | 0.1977164 | 26.78563 | 0 | 0.217488 | 0 | 1 | 3.088317
PR2300002239 | 7070.CO.RCT | CORDIFIX TW629V15 | 20231 | 1395 | 1510 | 281 | 11502 | 40 | 40 | 5419 | 0 | 44 | 0 | 0 | 20231 | 0 | WAAR | CORDIFIX TW629V15 | PR2300002239 | 1400 | 1600 | 1480 | 9.6 | 62 | 6.895359 | 7.463793 | 1.388958 | 56.85334 | 0.1977164 | 0.1977164 | 26.78563 | 0 | 0.217488 | 0 | 1 | 3.088317
PR2300002262 | 7069.CO.BK | CORDIFIX TW629V10 | 23843 | 1632 | 1800 | 331 | 13617 | 48 | 72 | 6293 | 0 | 50 | 0 | 0 | 23843 | 0 | WAAR | CORDIFIX TW629V10 | PR2300002262 | 900 | 1100 | 1050 | 9.6 | 60 | 6.844776 | 7.549386 | 1.388248 | 57.1111 | 0.2013169 | 0.3019754 | 26.39349 | 0 | 0.2097052 | 0 | 1 | 3.094773
PR2300002266 | 7069.CO.RCT | CORDIFIX TW629V10 | 24215 | 1653 | 1800 | 335 | 13787 | 49 | 73 | 6518 | 0 | 0 | 0 | 0 | 24215 | 0 | WAAR | CORDIFIX TW629V10 | PR2300002266 | 900 | 1100 | 934 | 9.5 | 60 | 6.826347 | 7.433409 | 1.38344 | 56.93578 | 0.2023539 | 0.301466 | 26.9172 | 0 | 0 | 0 | 1 | 3.114353
PR2300002267 | 6831.CO.RCT | CORDIFIX SP1535 | 25812 | 16223 | 0 | 0 | 0 | 52 | 52 | 7853 | 51 | 33 | 1548 | 0 | 25812 | 0 | WAAR | CORDIFIX SP1535 | PR2300002267 | 12000 | 18000 | 17950 | 8 | 69.2 | 62.85061 | 0 | 0 | 0 | 0.2014567 | 0.2014567 | 30.42383 | 0.1975825 | 0.1278475 | 5.997211 | 1 | 0
PR2300002267 | 6831.CO.RCT | CORDIFIX SP1535 | 25812 | 16223 | 0 | 0 | 0 | 52 | 52 | 7853 | 51 | 33 | 1548 | 0 | 25812 | 0 | WAAR | CORDIFIX SP1535 | PR2300002267 | 12000 | 18000 | 17950 | 8.8 | 69.2 | 62.85061 | 0 | 0 | 0 | 0.2014567 | 0.2014567 | 30.42383 | 0.1975825 | 0.1278475 | 5.997211 | 1 | 0
PR2300002268 | 7152.CO.BK | CORDIFIX TW1159LB | 25586 | 1375 | 1125 | 572 | 15293 | 50 | 50 | 6996 | 0 | 125 | 0 | 0 | 25586 | 0 | WAAR | CORDIFIX TW1159LB | PR2300002268 | 1200 | 1400 | 1260 | 10.6 | 57.8 | 5.374033 | 4.396936 | 2.235598 | 59.77097 | 0.1954194 | 0.1954194 | 27.34308 | 0 | 0.4885484 | 0 | 0 | 4.771416
PR2300002317 | 7069.CO.BK | CORDIFIX TW629V10 | 24993 | 1875 | 1800 | 345 | 14179 | 50 | 75 | 6619 | 0 | 50 | 0 | 0 | 24993 | 0 | WAAR | CORDIFIX TW629V10 | PR2300002317 | 900 | 1100 | 980 | 9.5 | 60 | 7.502101 | 7.202017 | 1.380387 | 56.73188 | 0.200056 | 0.300084 | 26.48342 | 0 | 0.200056 | 0 | 1 | 3.00942
PR2300002411 | 7069.CO.RCT | CORDIFIX TW629V10 | 24301 | 1658 | 1800 | 335 | 13776 | 49 | 72 | 6561 | 0 | 50 | 0 | 0 | 24301 | 0 | WAAR | CORDIFIX TW629V10 | PR2300002411 | 900 | 1100 | 908 | 9.5 | 60 | 6.822764 | 7.407103 | 1.378544 | 56.68903 | 0.2016378 | 0.2962841 | 26.99889 | 0 | 0.2057528 | 0 | 1 | 3.107368
PR2300002435 | 7156.CO.RCT | CORDIFIX ET1587 | 1000 | 600 | 0 | 8 | 0 | 1 | 1 | 320 | 0 | 0 | 70 | 0 | 1000 | 0 | WAAR | CORDIFIX ET1587 | PR2300002435 | 7000 | 8000 | 8000 | 6.8 | 63.3 | 60 | 0 | 0.8 | 0 | 0.1 | 0.1 | 32 | 0 | 0 | 7 | 1 | 0
PR2300002520 | 7157.CO.RCT | CORDIFIX ET1600 | 10534 | 7000 | 0 | 102 | 0 | 21 | 21 | 3380 | 10 | 0 | 0 | 0 | 10534 | 0 | WAAR | CORDIFIX ET1600 | PR2300002520 | 10000 | 12000 | 10550 | 7 | 62.9 | 66.45149 | 0 | 0.9682931 | 0 | 0.1993545 | 0.1993545 | 32.08658 | 0.0949307 | 0 | 0 | 1 | 0
PR2300002557 | 7033.CO.BK | CORDIFIX TW528HV | 24358 | 4437 | 0 | 811 | 13527 | 51 | 50 | 5482 | 0 | 0 | 0 | 0 | 24358 | 0 | WAAR | CORDIFIX TW528HV | PR2300002557 | 1500 | 1700 | 1520 | 8.7 | 62.7 | 18.21578 | 0 | 3.329502 | 55.53412 | 0.2093768 | 0.2052714 | 22.50595 | 0 | 0 | 0 | 0 | 2.377972
PR2300002594 | 7069.CO.RCT | CORDIFIX TW629V10 | 28493 | 1894 | 2100 | 386 | 15877 | 56 | 84 | 8036 | 0 | 60 | 0 | 0 | 28493 | 0 | WAAR | CORDIFIX TW629V10 | PR2300002594 | 900 | 1100 | 1055 | 9.5 | 60 | 6.647247 | 7.370231 | 1.354719 | 55.72246 | 0.1965395 | 0.2948093 | 28.20342 | 0 | 0.210578 | 0 | 1 | 3.100666
PR2300002594 | 7069.CO.RCT | CORDIFIX TW629V10 | 28493 | 1894 | 2100 | 386 | 15877 | 56 | 84 | 8036 | 0 | 60 | 0 | 0 | 28493 | 0 | WAAR | CORDIFIX TW629V10 | PR2300002594 | 900 | 1100 | 1055 | 9.5 | 60 | 6.647247 | 7.370231 | 1.354719 | 55.72246 | 0.1965395 | 0.2948093 | 28.20342 | 0 | 0.210578 | 0 | 1 | 3.100666
PR2300002617 | 7069.CO.BK | CORDIFIX TW629V10 | 24954 | 1750 | 1800 | 345 | 14178 | 50 | 75 | 6706 | 0 | 50 | 0 | 0 | 24954 | 0 | WAAR | CORDIFIX TW629V10 | PR2300002617 | 900 | 1100 | 982 | 9.5 | 60 | 7.012904 | 7.213272 | 1.382544 | 56.81654 | 0.2003687 | 0.300553 | 26.87345 | 0 | 0.2003687 | 0 | 1 | 3.115166
PR2300002697 | 6821.CO.BK | CORDIFIX TW1159V15 | 28824 | 1525 | 1274 | 809 | 17289 | 56 | 55 | 7661 | 0 | 155 | 0 | 0 | 28824 | 0 | WAAR | CORDIFIX TW1159V15 | PR2300002697 | 1400 | 1600 | 1510 | 10.6 | 57.7 | 5.29073 | 4.419928 | 2.806689 | 59.98127 | 0.1942825 | 0.1908132 | 26.57855 | 0 | 0.5377463 | 0 | 0 | 4.817942
PR2300002698 | 7033.CO.BK | CORDIFIX TW528HV | 24884.5 | 4582.5 | 0 | 825 | 13541 | 50 | 49 | 5837 | 0 | 0 | 0 | 0 | 24884.5 | 0 | WAAR | CORDIFIX TW528HV | PR2300002698 | 1500 | 1700 | 1630 | 8.7 | 64.1 | 18.41508 | 0 | 3.315317 | 54.4154 | 0.2009283 | 0.1969097 | 23.45637 | 0 | 0 | 0 | 0 | 2.304851
PR2300002733 | 7070.CO.RCT | CORDIFIX TW629V15 | 23354.6 | 1608 | 1825 | 331.6 | 13539 | 46 | 47 | 5908 | 0 | 50 | 0 | 0 | 23354.6 | 0 | WAAR | CORDIFIX TW629V15 | PR2300002733 | 1400 | 1600 | 1560 | 9.5 | 62 | 6.885153 | 7.814306 | 1.419849 | 57.97145 | 0.1969633 | 0.2012452 | 25.29694 | 0 | 0.2140906 | 0 | 1 | 3.076149
PR2300002784 | 7157.CO.RCT | CORDIFIX ET1600 | 10528 | 7000 | 0 | 100 | 0 | 21 | 21 | 3366 | 10 | 10 | 0 | 0 | 10528 | 0 | WAAR | CORDIFIX ET1600 | PR2300002784 | 10000 | 12000 | 10650 | 6.9 | 63.7 | 66.48936 | 0 | 0.949848 | 0 | 0.1994681 | 0.1994681 | 31.97188 | 0.0949848 | 0.0949848 | 0 | 1 | 0
PR2300002885 | 6821.CO.RCT | CORDIFIX TW1159V15 | 23866 | 1356 | 1000 | 673 | 14377 | 47 | 70 | 6218 | 0 | 125 | 0 | 0 | 23866 | 0 | WAAR | CORDIFIX TW1159V15 | PR2300002885 | 1400 | 1600 | 1580 | 10.4 | 57.9 | 5.681723 | 4.190061 | 2.819911 | 60.24051 | 0.1969329 | 0.2933043 | 26.0538 | 0 | 0.5237576 | 0 | 0 | 4.759788
PR2300002889 | 7021.CO.BK | CORDIFIX TW455 | 24594 | 5492 | 0 | 720 | 9389 | 48 | 48 | 8847 | 0 | 50 | 0 | 0 | 24594 | 0 | WAAR | CORDIFIX TW455 | PR2300002889 | 475 | 525 | 480 | 9.1 | 53.5 | 22.33065 | 0 | 2.927543 | 38.17598 | 0.1951696 | 0.1951696 | 35.97219 | 0 | 0.2033016 | 0 | 0 | 1.333471
PR2300002892 | 7136.CO.RCT | CORDIFIX TW629TCV15 | 9144 | 619 | 700 | 128 | 5222 | 18 | 27 | 2430 | 0 | 0 | 0 | 0 | 9144 | 0 | WAAR | CORDIFIX TW629TCV15 | PR2300002892 | 1400 | 1600 | 1466 | 9.5 | 62 | 6.769466 | 7.655293 | 1.399825 | 57.10849 | 0.1968504 | 0.2952756 | 26.5748 | 0 | 0 | 0 | 1 | 3.088067
PR2300002892 | 7136.CO.RCT | CORDIFIX TW629TCV15 | 9144 | 619 | 700 | 128 | 5222 | 18 | 27 | 2430 | 0 | 0 | 0 | 0 | 9144 | 0 | WAAR | CORDIFIX TW629TCV15 | PR2300002892 | 1400 | 1600 | 1466 | 9.5 | 62 | 6.769466 | 7.655293 | 1.399825 | 57.10849 | 0.1968504 | 0.2952756 | 26.5748 | 0 | 0 | 0 | 1 | 3.088067
PR2300002901 | 7033.CO.RCT | CORDIFIX TW528HV | 19408 | 3604 | 0 | 633 | 10692 | 20 | 39 | 4420 | 0 | 0 | 0 | 0 | 19408 | 0 | WAAR | CORDIFIX TW528HV | PR2300002901 | 1500 | 1700 | 1600 | 8.7 | 65.4 | 18.56966 | 0 | 3.261542 | 55.09068 | 0.1030503 | 0.2009481 | 22.77411 | 0 | 0 | 0 | 0 | 2.314029
PR2300002901 | 7033.CO.RCT | CORDIFIX TW528HV | 19408 | 3604 | 0 | 633 | 10692 | 20 | 39 | 4420 | 0 | 0 | 0 | 0 | 19408 | 0 | WAAR | CORDIFIX TW528HV | PR2300002901 | 1500 | 1700 | 1600 | 8.7 | 65.4 | 18.56966 | 0 | 3.261542 | 55.09068 | 0.1030503 | 0.2009481 | 22.77411 | 0 | 0 | 0 | 0 | 2.314029
PR2300002905 | 7069.CO.BK | CORDIFIX TW629V10 | 24026.76 | 1632 | 1800 | 336.76 | 13599 | 48 | 71 | 6540 | 0 | 0 | 0 | 0 | 24026.76 | 0 | WAAR | CORDIFIX TW629V10 | PR2300002905 | 900 | 1100 | 960 | 9.5 | 60 | 6.792426 | 7.491647 | 1.401604 | 56.59939 | 0.1997772 | 0.2955038 | 27.21965 | 0 | 0 | 0 | 1 | 3.090682
PR2300003052 | 7069.CO.BK | CORDIFIX TW629V10 | 24878 | 1632 | 1800 | 331 | 13584 | 48 | 72 | 7356 | 0 | 55 | 0 | 0 | 24878 | 0 | WAAR | CORDIFIX TW629V10 | PR2300003052 | 900 | 1100 | 1060 | 9.7 | 60 | 6.560013 | 7.235308 | 1.330493 | 54.60246 | 0.1929416 | 0.2894123 | 29.56829 | 0 | 0.2210789 | 0 | 1 | 3.087273
PR2300003062 | 7069.CO.RCT | CORDIFIX TW629V10 | 24384 | 1750 | 1800 | 335 | 13789 | 48 | 72 | 6535 | 0 | 55 | 0 | 0 | 24384 | 0 | WAAR | CORDIFIX TW629V10 | PR2300003062 | 900 | 1100 | 1080 | 9.5 | 60 | 7.176837 | 7.38189 | 1.373852 | 56.54938 | 0.1968504 | 0.2952756 | 26.80036 | 0 | 0.2255577 | 0 | 1 | 3.029696
PR2300003065 | 7069.CO.BK | CORDIFIX TW629V10 | 24995 | 732 | 2700 | 330 | 13608 | 48 | 72 | 7457 | 0 | 48 | 0 | 0 | 24995 | 0 | WAAR | CORDIFIX TW629V10 | PR2300003065 | 900 | 1100 | 1030 | 9.6 | 60 | 2.928586 | 10.80216 | 1.320264 | 54.44289 | 0.1920384 | 0.2880576 | 29.83397 | 0 | 0.1920384 | 0 | 1 | 3.092727
PR2300003112 | 7033.CO.BK | CORDIFIX TW528HV | 26252 | 5106 | 0 | 910 | 14120 | 55 | 55 | 6006 | 0 | 0 | 0 | 0 | 26252 | 0 | WAAR | CORDIFIX TW528HV | PR2300003112 | 1500 | 1700 | 1505 | 8.6 | 64 | 19.44995 | 0 | 3.466403 | 53.78638 | 0.2095078 | 0.2095078 | 22.87826 | 0 | 0 | 0 | 0 | 2.156992
PR2300003188 | 7069.CO.BK | CORDIFIX TW629V10 | 23839.96 | 1630 | 1800 | 330.96 | 13630 | 47 | 71 | 6276 | 0 | 55 | 0 | 0 | 23839.96 | 0 | WAAR | CORDIFIX TW629V10 | PR2300003188 | 900 | 1100 | 984 | 9.5 | 60 | 6.83726 | 7.550348 | 1.388257 | 57.17291 | 0.197148 | 0.2978193 | 26.32555 | 0 | 0.2307051 | 0 | 1 | 3.099534
PR2300003189 | 7069.CO.RCT | CORDIFIX TW629V10 | 23888.1 | 1650 | 1800 | 335.1 | 13786 | 49 | 73 | 6163 | 0 | 32 | 0 | 0 | 23888.1 | 0 | WAAR | CORDIFIX TW629V10 | PR2300003189 | 900 | 1100 | 938 | 9.6 | 60 | 6.907205 | 7.535133 | 1.402791 | 57.71074 | 0.2051231 | 0.3055915 | 25.79946 | 0 | 0.1339579 | 0 | 1 | 3.116835
PR2300003190 | 7069.CO.BK | CORDIFIX TW629V10 | 23805.96 | 1625 | 1800 | 330.96 | 13613 | 48 | 72 | 6267 | 0 | 50 | 0 | 0 | 23805.96 | 0 | WAAR | CORDIFIX TW629V10 | PR2300003190 | 900 | 1100 | 996 | 9.5 | 60 | 6.826022 | 7.561132 | 1.39024 | 57.18316 | 0.2016302 | 0.3024453 | 26.32534 | 0 | 0.2100314 | 0 | 1 | 3.100187
PR2300003251 | 6821.CO.RCT | CORDIFIX TW1159V15 | 22766.25 | 1300 | 1000 | 637.25 | 13524 | 44 | 66 | 6005 | 0 | 125 | 0 | 0 | 22701.25 | 65 | WAAR | CORDIFIX TW1159V15 | PR2300003251 | 1400 | 1600 | 1535 | 10.4 | 58 | 5.726557 | 4.405044 | 2.807114 | 59.57381 | 0.1938219 | 0.2907329 | 26.45229 | 0 | 0.5506305 | 0 | 0 | 4.5864
PR2300003305 | 7069.CO.BK | CORDIFIX TW629V10 | 25308.75 | 1775 | 1800 | 344.75 | 14190 | 50 | 75 | 7024 | 0 | 50 | 0 | 0 | 25308.75 | 0 | WAAR | CORDIFIX TW629V10 | PR2300003305 | 900 | 1100 | 1096 | 9.5 | 60 | 7.013385 | 7.112165 | 1.362177 | 56.06757 | 0.1975601 | 0.2963402 | 27.75325 | 0 | 0.1975601 | 0 | 1 | 3.096
PR2300003308 | 7021.CO.BK | CORDIFIX TW455 | 23834 | 5440 | 0 | 720 | 9396 | 50 | 48 | 8133 | 0 | 47 | 0 | 0 | 23834 | 0 | WAAR | CORDIFIX TW455 | PR2300003308 | 475 | 525 | 496 | 9 | 55 | 22.82454 | 0 | 3.020895 | 39.42267 | 0.2097843 | 0.201393 | 34.12352 | 0 | 0.1971973 | 0 | 0 | 1.347221
PR2300003365 | 7069.CO.RCT | CORDIFIX TW629V10 | 20211.2 | 1360 | 1500 | 275.2 | 11347 | 40 | 60 | 5579 | 0 | 50 | 0 | 0 | 20211.2 | 0 | WAAR | CORDIFIX TW629V10 | PR2300003365 | 900 | 1100 | 940 | 9.5 | 60 | 6.728942 | 7.421628 | 1.361621 | 56.14214 | 0.1979101 | 0.2968651 | 27.60351 | 0 | 0.2473876 | 0 | 1 | 3.094636
PR2300003379 | 6821.CO.BK | CORDIFIX TW1159V15 | 28321 | 1557 | 1275 | 809 | 17267 | 56 | 84 | 7113 | 0 | 160 | 0 | 0 | 28321 | 0 | WAAR | CORDIFIX TW1159V15 | PR2300003379 | 1400 | 1600 | 1520 | 10.4 | 58.9 | 5.497687 | 4.50196 | 2.856538 | 60.96889 | 0.1977331 | 0.2965997 | 25.11564 | 0 | 0.5649518 | 0 | 0 | 4.755742
PR2300003403 | 7070.CO.RCT | CORDIFIX TW629V15 | 20788.83 | 1285 | 1800 | 298.83 | 12216 | 42 | 63 | 5034 | 0 | 50 | 0 | 0 | 20788.83 | 0 | WAAR | CORDIFIX TW629V15 | PR2300003403 | 1400 | 1600 | 1460 | 9.5 | 62 | 6.181204 | 8.658496 | 1.437455 | 58.76233 | 0.2020316 | 0.3030474 | 24.21493 | 0 | 0.2405138 | 0 | 1 | 3.088648
PR2300003405 | 7070.CO.RCT | CORDIFIX TW629V15 | 20392.5 | 1407.5 | 1488 | 289 | 11811 | 41 | 61 | 5245 | 0 | 50 | 0 | 0 | 20392.5 | 0 | WAAR | CORDIFIX TW629V15 | PR2300003405 | 1400 | 1600 | 1560 | 9.6 | 62 | 6.902047 | 7.2968 | 1.417188 | 57.91835 | 0.2010543 | 0.2991296 | 25.72024 | 0 | 0.2451882 | 0 | 1 | 3.181689
PR2300003405 | 7070.CO.RCT | CORDIFIX TW629V15 | 20392.5 | 1407.5 | 1488 | 289 | 11811 | 41 | 61 | 5245 | 0 | 50 | 0 | 0 | 20392.5 | 0 | WAAR | CORDIFIX TW629V15 | PR2300003405 | 1400 | 1600 | 1560 | 9.6 | 62 | 6.902047 | 7.2968 | 1.417188 | 57.91835 | 0.2010543 | 0.2991296 | 25.72024 | 0 | 0.2451882 | 0 | 1 | 3.181689
PR2300003414 | 6831.CO.RCT | CORDIFIX SP1535 | 18150.95 | 11248 | 0 | 0 | 0 | 36 | 54 | 5683 | 35 | 23 | 1071.95 | 0 | 18150.95 | 0 | WAAR | CORDIFIX SP1535 | PR2300003414 | 12000 | 18000 | 14000 | 6.5 | 70 | 61.96921 | 0 | 0 | 0 | 0.1983367 | 0.2975051 | 31.30966 | 0.1928274 | 0.1267151 | 5.905751 | 1 | 0
PR2300003427 | 7157.CO.RCT | CORDIFIX ET1600 | 19550 | 13000 | 0 | 188 | 0 | 38 | 38 | 6267 | 19 | 0 | 0 | 0 | 19550 | 0 | WAAR | CORDIFIX ET1600 | PR2300003427 | 10000 | 12000 | 10300 | 6.6 | 60.2 | 66.49616 | 0 | 0.9616368 | 0 | 0.1943734 | 0.1943734 | 32.05627 | 0.0971867 | 0 | 0 | 1 | 0
PR2300003447 | 7152.CO.BK | CORDIFIX TW1159LB | 25041 | 1375 | 1125 | 572 | 15292 | 50 | 50 | 6452 | 0 | 125 | 0 | 0 | 25041 | 0 | WAAR | CORDIFIX TW1159LB | PR2300003447 | 1200 | 1400 | 1350 | 10.6 | 58.2 | 5.490995 | 4.492632 | 2.284254 | 61.06785 | 0.1996725 | 0.1996725 | 25.76574 | 0 | 0.4991813 | 0 | 0 | 4.771104
PR2300003483 | 7069.CO.BK | CORDIFIX TW629V10 | 24229.63 | 1632 | 1800 | 330.63 | 13614 | 48 | 72 | 6678 | 0 | 55 | 0 | 0 | 24229.63 | 0 | WAAR | CORDIFIX TW629V10 | PR2300003483 | 900 | 1100 | 1060 | 9.6 | 60 | 6.735555 | 7.428921 | 1.364569 | 56.1874 | 0.1981046 | 0.2971568 | 27.5613 | 0 | 0.2269948 | 0 | 1 | 3.094091
PR2300003538 | 7069.CO.RCT | CORDIFIX TW629V10 | 24305 | 1652 | 1825 | 335 | 13784 | 49 | 72 | 6528 | 0 | 60 | 0 | 0 | 24305 | 0 | WAAR | CORDIFIX TW629V10 | PR2300003538 | 900 | 1100 | 1060 | 9.6 | 60 | 6.796955 | 7.508743 | 1.378317 | 56.71261 | 0.2016046 | 0.2962353 | 26.85867 | 0 | 0.2468628 | 0 | 1 | 3.092183
PR2300003581 | 7090.CO.RCT | CORDIFIX TW1159 | 24026 | 1320 | 1080 | 686 | 14665 | 47 | 71 | 6032 | 0 | 125 | 0 | 0 | 24026 | 0 | WAAR | CORDIFIX TW1159 | PR2300003581 | 1200 | 1400 | 1350 | 10.3 | 58 | 5.494048 | 4.49513 | 2.85524 | 61.03804 | 0.1956214 | 0.2955132 | 25.10614 | 0 | 0.5202697 | 0 | 0 | 4.766125
PR2300003583 | 7090.CO.BK | CORDIFIX TW1159 | 24290 | 1320 | 1080 | 686 | 14670 | 48 | 72 | 6289 | 0 | 125 | 0 | 0 | 24290 | 0 | WAAR | CORDIFIX TW1159 | PR2300003583 | 1200 | 1400 | 1300 | 10.3 | 58.2 | 5.434335 | 4.446274 | 2.824207 | 60.39522 | 0.1976122 | 0.2964183 | 25.89131 | 0 | 0.5146151 | 0 | 0 | 4.76775
PR2300003586 | 7090.CO.BK | CORDIFIX TW1159 | 24953.2 | 1320 | 1080 | 687.2 | 14829 | 48 | 72 | 6792 | 0 | 125 | 0 | 0 | 24953.2 | 0 | WAAR | CORDIFIX TW1159 | PR2300003586 | 1200 | 1400 | 1250 | 10.3 | 57 | 5.289903 | 4.328102 | 2.753955 | 59.42725 | 0.1923601 | 0.2885401 | 27.21895 | 0 | 0.5009378 | 0 | 0 | 4.819425
PR2300003596 | 7136.CO.RCT | CORDIFIX TW629TCV15 | 14924 | 1056 | 1193 | 218 | 8894 | 31 | 46 | 3453 | 0 | 33 | 0 | 0 | 14924 | 0 | WAAR | CORDIFIX TW629TCV15 | PR2300003596 | 1400 | 1600 | 1500 | 9.5 | 62 | 7.075851 | 7.993835 | 1.460734 | 59.59528 | 0.2077191 | 0.3082284 | 23.13723 | 0 | 0.2211203 | 0 | 1 | 3.084624
PR2300003639 | 7069.CO.RCT | CORDIFIX TW629V10 | 24923 | 1848 | 1800 | 338 | 13895 | 49 | 73 | 6860 | 0 | 60 | 0 | 0 | 24923 | 0 | WAAR | CORDIFIX TW629V10 | PR2300003639 | 900 | 1100 | 1032 | 9.5 | 60 | 7.414838 | 7.222245 | 1.356177 | 55.75172 | 0.1966055 | 0.2929021 | 27.52478 | 0 | 0.2407415 | 0 | 1 | 2.97097
PR2300003665 | 7070.CO.RCT | CORDIFIX TW629V15 | 28220 | 1932 | 2185 | 398 | 16261 | 56 | 83 | 7276 | 0 | 29 | 0 | 0 | 28220 | 0 | WAAR | CORDIFIX TW629V15 | PR2300003665 | 1400 | 1600 | 1485 | 9.5 | 62.2 | 6.846208 | 7.742736 | 1.410347 | 57.62225 | 0.1984408 | 0.2941176 | 25.78313 | 0 | 0.102764 | 0 | 1 | 3.080782
PR2300003717 | 7090.CO.BK | CORDIFIX TW1159 | 24329 | 1320 | 1080 | 686 | 14655 | 48 | 72 | 6360 | 0 | 108 | 0 | 0 | 24329 | 0 | WAAR | CORDIFIX TW1159 | PR2300003717 | 1200 | 1400 | 1215 | 10.3 | 58.4 | 5.425624 | 4.439147 | 2.81968 | 60.23675 | 0.1972954 | 0.2959431 | 26.14164 | 0 | 0.4439147 | 0 | 0 | 4.762875
PR2300003718 | 6821.CO.RCT | CORDIFIX TW1159V15 | 17414.19 | 950 | 775 | 494.19 | 10576 | 34 | 50 | 4477 | 0 | 58 | 0 | 0 | 17414.19 | 0 | WAAR | CORDIFIX TW1159V15 | PR2300003718 | 1400 | 1600 | 1580 | 10.5 | 58.2 | 5.455321 | 4.450394 | 2.837858 | 60.73208 | 0.1952431 | 0.2871222 | 25.70892 | 0 | 0.3330617 | 0 | 0 | 4.782191
PR2300003732 | 7137.CO.RCT | CORDIFIX HZBTC | 8554.55 | 2740 | 0 | 348 | 2249 | 17 | 26 | 3088 | 0 | 0 | 0 | 0 | 8468 | 86.55 | WAAR | CORDIFIX HZBTC | PR2300003732 | 1200 | 1400 | 1310 | 8.3 | 55.1 | 32.35711 | 0 | 4.109589 | 26.55881 | 0.2007558 | 0.3070383 | 36.4667 | 0 | 0 | 0 | 0 | 0.6402263
PR2300003779 | 7021.CO.BK | CORDIFIX TW455 | 24859.4 | 5400 | 0 | 720.4 | 9390 | 48 | 72 | 9179 | 0 | 50 | 0 | 0 | 24859.4 | 0 | WAAR | CORDIFIX TW455 | PR2300003779 | 475 | 525 | 510 | 9.2 | 53.8 | 21.72217 | 0 | 2.897898 | 37.77243 | 0.1930859 | 0.2896289 | 36.92366 | 0 | 0.2011312 | 0 | 0 | 1.356333
PR2300003817 | 7033.CO.BK | CORDIFIX TW528HV | 24581 | 4700 | 0 | 825 | 13542 | 50 | 75 | 5389 | 0 | 0 | 0 | 0 | 24581 | 0 | WAAR | CORDIFIX TW528HV | PR2300003817 | 1500 | 1700 | 1650 | 8.5 | 65.8 | 19.12046 | 0 | 3.356251 | 55.09133 | 0.2034091 | 0.3051137 | 21.92344 | 0 | 0 | 0 | 0 | 2.247396
PR2300003877 | 7069.CO.RCT | CORDIFIX TW629V10 | 24842 | 1704 | 1800 | 338 | 13889 | 48 | 73 | 6930 | 0 | 60 | 0 | 0 | 24842 | 0 | WAAR | CORDIFIX TW629V10 | PR2300003877 | 900 | 1100 | 984 | 9.7 | 60 | 6.859351 | 7.245793 | 1.360599 | 55.90935 | 0.1932212 | 0.2938572 | 27.8963 | 0 | 0.2415264 | 0 | 1 | 3.091729
PR2300003955 | 7033.CO.RCT | CORDIFIX TW528HV | 9927.7 | 1900 | 0 | 340.7 | 5596 | 21 | 31 | 2039 | 0 | 0 | 0 | 0 | 9927.7 | 0 | WAAR | CORDIFIX TW528HV | PR2300003955 | 1500 | 1700 | 1610 | 8.6 | 66 | 19.13837 | 0 | 3.431812 | 56.36754 | 0.2115294 | 0.3122576 | 20.53849 | 0 | 0 | 0 | 0 | 2.297305
PR2300003995 | 7069.CO.RCT | CORDIFIX TW629V10 | 10095 | 1081 | 391 | 140 | 5710 | 21 | 31 | 2693 | 0 | 28 | 0 | 0 | 10095 | 0 | WAAR | CORDIFIX TW629V10 | PR2300003995 | 900 | 1100 | 1050 | 9.8 | 60 | 10.70827 | 3.873205 | 1.386825 | 56.56265 | 0.2080238 | 0.3070827 | 26.67657 | 0 | 0.277365 | 0 | 1 | 3.025679
PR2300004005 | 7152.CO.BK | CORDIFIX TW1159LB | 24967 | 1375 | 1134 | 569 | 15277 | 50 | 50 | 6337 | 0 | 125 | 0 | 0 | 24917 | 50 | WAAR | CORDIFIX TW1159LB | PR2300004005 | 1200 | 1400 | 1210 | 10.5 | 59.1 | 5.518321 | 4.55111 | 2.283581 | 61.31155 | 0.2006662 | 0.2006662 | 25.43244 | 0 | 0.5016655 | 0 | 0 | 4.749326
PR2300004008 | 7069.CO.RCT | CORDIFIX TW629V10 | 22263 | 1331 | 1900 | 300 | 12283 | 43 | 64 | 6292 | 0 | 50 | 0 | 0 | 22263 | 0 | WAAR | CORDIFIX TW629V10 | PR2300004008 | 900 | 1100 | 910 | 9.5 | 61.2 | 5.978529 | 8.534339 | 1.347527 | 55.17226 | 0.1931456 | 0.2874725 | 28.26214 | 0 | 0.2245879 | 0 | 1 | 2.965255
PR2300004064 | 6821.CO.RCT | CORDIFIX TW1159V15 | 22779.9 | 1242 | 1000 | 641.9 | 13686 | 44 | 67 | 5969 | 0 | 130 | 0 | 0 | 22779.9 | 0 | WAAR | CORDIFIX TW1159V15 | PR2300004064 | 1400 | 1600 | 1430 | 10.5 | 58.2 | 5.452175 | 4.389835 | 2.817835 | 60.07928 | 0.1931527 | 0.2941189 | 26.20292 | 0 | 0.5706785 | 0 | 0 | 4.761409
PR2300004149 | 6867.CO.RCT | CORDIFIX SP1535T | 13548.05 | 8461 | 0 | 0 | 0 | 27 | 39 | 4185 | 27 | 17 | 792.05 | 0 | 13548.05 | 0 | WAAR | CORDIFIX SP1535T | PR2300004149 | 12000 | 18000 | 15600 | 8 | 68 | 62.45179 | 0 | 0 | 0 | 0.1992907 | 0.2878643 | 30.89005 | 0.1992907 | 0.1254793 | 5.846229 | 1 | 0
PR2300004149 | 6867.CO.RCT | CORDIFIX SP1535T | 13548.05 | 8461 | 0 | 0 | 0 | 27 | 39 | 4185 | 27 | 17 | 792.05 | 0 | 13548.05 | 0 | WAAR | CORDIFIX SP1535T | PR2300004149 | 12000 | 18000 | 15600 | 8 | 68 | 62.45179 | 0 | 0 | 0 | 0.1992907 | 0.2878643 | 30.89005 | 0.1992907 | 0.1254793 | 5.846229 | 1 | 0
PR2300004151 | 7021.CO.BK | CORDIFIX TW455 | 23890 | 5400 | 0 | 720 | 9375 | 50 | 72 | 8225 | 0 | 48 | 0 | 0 | 23890 | 0 | WAAR | CORDIFIX TW455 | PR2300004151 | 475 | 525 | 482 | 8.8 | 55 | 22.6036 | 0 | 3.013813 | 39.24236 | 0.2092926 | 0.3013813 | 34.42863 | 0 | 0.2009209 | 0 | 0 | 1.354167
PR2300004167 | 6831.CO.RCT | CORDIFIX SP1535 | 13078 | 8310 | 0 | 0 | 0 | 27 | 40 | 3869 | 26 | 14 | 792 | 0 | 13078 | 0 | WAAR | CORDIFIX SP1535 | PR2300004167 | 12000 | 18000 | 12350 | 7.2 | 68 | 63.54183 | 0 | 0 | 0 | 0.2064536 | 0.3058572 | 29.58403 | 0.1988072 | 0.10705 | 6.055972 | 1 | 0
PR2300004168 | 7069.CO.BK | CORDIFIX TW629V10 | 23570 | 2430 | 1000 | 325 | 13266 | 47 | 72 | 6401 | 0 | 29 | 0 | 0 | 23570 | 0 | WAAR | CORDIFIX TW629V10 | PR2300004168 | 900 | 1100 | 946 | 9.5 | 60 | 10.30972 | 4.242681 | 1.378871 | 56.28341 | 0.199406 | 0.3054731 | 27.1574 | 0 | 0.1230378 | 0 | 1 | 3.016758
PR2300004169 | 7069.CO.BK | CORDIFIX TW629V10 | 23451 | 2520 | 912 | 324 | 13252 | 48 | 71 | 6264 | 0 | 60 | 0 | 0 | 23451 | 0 | WAAR | CORDIFIX TW629V10 | PR2300004169 | 900 | 1100 | 1040 | 9.7 | 60 | 10.74581 | 3.88896 | 1.381604 | 56.50932 | 0.2046821 | 0.3027589 | 26.71101 | 0 | 0.2558526 | 0 | 1 | 3.011818
PR2300004198 | 7156.CO.RCT | CORDIFIX ET1587 | 2261.7 | 1380 | 0 | 18.4 | 0 | 2.3 | 2.3 | 698.1 | 0 | 0 | 160.6 | 0 | 2261.7 | 0 | WAAR | CORDIFIX ET1587 | PR2300004198 | 7000 | 8000 | 7120 | 6.3 | 65.2 | 61.01605 | 0 | 0.8135473 | 0 | 0.1016934 | 0.1016934 | 30.86616 | 0 | 0 | 7.100853 | 1 | 0
PR2300004212 | 7004.CO.RCT | CORDIFIX HZB | 1944.2 | 630 | 0 | 79.9 | 510 | 2 | 2 | 700 | 0 | 0.8 | 0 | 0 | 1924.7 | 19.5 | WAAR | CORDIFIX HZB | PR2300004212 | 1200 | 1400 | 1260 | 8.4 | 56.2 | 32.73237 | 0 | 4.151296 | 26.49764 | 0.1039123 | 0.1039123 | 36.3693 | 0 | 0.04156492 | 0 | 0 | 0.6314286
PR2300004212 | 7004.CO.RCT | CORDIFIX HZB | 1944.2 | 630 | 0 | 79.9 | 510 | 2 | 2 | 700 | 0 | 0.8 | 0 | 0 | 1924.7 | 19.5 | WAAR | CORDIFIX HZB | PR2300004212 | 1200 | 1400 | 1260 | 8.4 | 56.2 | 32.73237 | 0 | 4.151296 | 26.49764 | 0.1039123 | 0.1039123 | 36.3693 | 0 | 0.04156492 | 0 | 0 | 0.6314286
PR2300004212 | 7004.CO.RCT | CORDIFIX HZB | 1944.2 | 630 | 0 | 79.9 | 510 | 2 | 2 | 700 | 0 | 0.8 | 0 | 0 | 1924.7 | 19.5 | WAAR | CORDIFIX HZB | PR2300004212 | 1200 | 1400 | 1260 | 8.4 | 56.2 | 32.73237 | 0 | 4.151296 | 26.49764 | 0.1039123 | 0.1039123 | 36.3693 | 0 | 0.04156492 | 0 | 0 | 0.6314286
PR2300004212 | 7004.CO.RCT | CORDIFIX HZB | 1944.2 | 630 | 0 | 79.9 | 510 | 2 | 2 | 700 | 0 | 0.8 | 0 | 0 | 1924.7 | 19.5 | WAAR | CORDIFIX HZB | PR2300004212 | 1200 | 1400 | 1260 | 8.4 | 56.2 | 32.73237 | 0 | 4.151296 | 26.49764 | 0.1039123 | 0.1039123 | 36.3693 | 0 | 0.04156492 | 0 | 0 | 0.6314286
PR2300004345 | 6821.CO.RCT | CORDIFIX TW1159V15 | 23502.5 | 1268 | 1037.5 | 660 | 14069 | 45 | 67 | 6231 | 0 | 125 | 0 | 0 | 23502.5 | 0 | WAAR | CORDIFIX TW1159V15 | PR2300004345 | 1400 | 1600 | 1550 | 10.7 | 57.9 | 5.395171 | 4.414424 | 2.808212 | 59.86172 | 0.191469 | 0.2850761 | 26.51207 | 0 | 0.5318583 | 0 | 0 | 4.759844
PR2300004351 | 7069.CO.BK | CORDIFIX TW629V10 | 23290 | 2430 | 1000 | 324 | 13252 | 48 | 72 | 6106 | 0 | 58 | 0 | 0 | 23290 | 0 | WAAR | CORDIFIX TW629V10 | PR2300004351 | 900 | 1100 | 1002 | 9.6 | 61.3 | 10.43366 | 4.293688 | 1.391155 | 56.89996 | 0.206097 | 0.3091456 | 26.21726 | 0 | 0.2490339 | 0 | 1 | 3.013574
PR2300004354 | 7069.CO.RCT | CORDIFIX TW629V10 | 9756.61 | 1050 | 380.61 | 135 | 5558 | 21 | 31 | 2556 | 0 | 25 | 0 | 0 | 9756.61 | 0 | WAAR | CORDIFIX TW629V10 | PR2300004354 | 900 | 1100 | 970 | 9.6 | 60.8 | 10.76193 | 3.901048 | 1.383677 | 56.96651 | 0.2152387 | 0.3177333 | 26.19762 | 0 | 0.2562365 | 0 | 1 | 3.030344
PR2300004361 | 7069.CO.BK | CORDIFIX TW629V10 | 25121 | 1530 | 1800 | 330 | 13614 | 48 | 71 | 7668 | 0 | 60 | 0 | 0 | 25121 | 0 | WAAR | CORDIFIX TW629V10 | PR2300004361 | 900 | 1100 | 996 | 9.5 | 60.1 | 6.090522 | 7.16532 | 1.313642 | 54.1937 | 0.1910752 | 0.2826321 | 30.52426 | 0 | 0.238844 | 0 | 1 | 3.188865
PR2300004365 | 7034.CO.RCT | CORDIFIX TW545 | 20027 | 8783 | 0 | 1157 | 0 | 38 | 37 | 9956 | 31 | 25 | 0 | 0 | 20027 | 0 | WAAR | CORDIFIX TW545 | PR2300004365 | 5000 | 6000 | 5540 | 8.4 | 44.5 | 43.85579 | 0 | 5.777201 | 0 | 0.1897438 | 0.1847506 | 49.71289 | 0.154791 | 0.1248315 | 0 | 0 | 0
PR2300004495 | 7156.CO.RCT | CORDIFIX ET1587 | 2374.8 | 1440 | 0 | 19.2 | 0 | 2.4 | 2.4 | 742.8 | 0 | 0 | 168 | 0 | 2374.8 | 0 | WAAR | CORDIFIX ET1587 | PR2300004495 | 7000 | 8000 | 7590 | 6.4 | 66.7 | 60.63669 | 0 | 0.8084891 | 0 | 0.1010611 | 0.1010611 | 31.27842 | 0 | 0 | 7.07428 | 1 | 0
PR2300004496 | 7069.CO.BK | CORDIFIX TW629V10 | 24877 | 1800 | 1800 | 325 | 14236 | 50 | 74 | 6532 | 0 | 60 | 0 | 0 | 24877 | 0 | WAAR | CORDIFIX TW629V10 | PR2300004496 | 900 | 1100 | 1025 | 9.5 | 60.6 | 7.235599 | 7.235599 | 1.306428 | 57.22555 | 0.2009889 | 0.2974635 | 26.25719 | 0 | 0.2411866 | 0 | 1 | 3.084467
PR2300004533 | 6821.CO.BK | CORDIFIX TW1159V15 | 29175 | 900 | 1920 | 809 | 17274 | 55 | 56 | 7986 | 0 | 175 | 0 | 0 | 29175 | 0 | WAAR | CORDIFIX TW1159V15 | PR2300004533 | 1400 | 1600 | 1460 | 10.6 | 57.6 | 3.084833 | 6.580977 | 2.772922 | 59.20823 | 0.1885176 | 0.1919452 | 27.37275 | 0 | 0.5998286 | 0 | 0 | 4.777915
PR2300004534 | 7070.CO.RCT | CORDIFIX TW629V15 | 23533 | 1624 | 1800 | 330 | 13541 | 47 | 70 | 6061 | 0 | 60 | 0 | 0 | 23533 | 0 | WAAR | CORDIFIX TW629V15 | PR2300004534 | 1400 | 1600 | 1540 | 9.6 | 62.2 | 6.900948 | 7.648834 | 1.402286 | 57.54048 | 0.1997195 | 0.2974546 | 25.75532 | 0 | 0.2549611 | 0 | 1 | 3.08469
PR2300004534 | 7070.CO.RCT | CORDIFIX TW629V15 | 23533 | 1624 | 1800 | 330 | 13541 | 47 | 70 | 6061 | 0 | 60 | 0 | 0 | 23533 | 0 | WAAR | CORDIFIX TW629V15 | PR2300004534 | 1400 | 1600 | 1540 | 9.6 | 62.2 | 6.900948 | 7.648834 | 1.402286 | 57.54048 | 0.1997195 | 0.2974546 | 25.75532 | 0 | 0.2549611 | 0 | 1 | 3.08469
PR2300004535 | 6821.CO.RCT | CORDIFIX TW1159V15 | 23617 | 900 | 1400 | 659 | 14082 | 46 | 67 | 6338 | 0 | 125 | 0 | 0 | 23617 | 0 | WAAR | CORDIFIX TW1159V15 | PR2300004535 | 1400 | 1600 | 1515 | 10.3 | 57.6 | 3.810814 | 5.927933 | 2.790363 | 59.62654 | 0.194775 | 0.2836939 | 26.8366 | 0 | 0.5292798 | 0 | 0 | 4.775635
PR2300004536 | 7033.CO.RCT | CORDIFIX TW528HV | 20047 | 3800 | 0 | 670 | 11000 | 41 | 61 | 4475 | 0 | 0 | 0 | 0 | 20047 | 0 | WAAR | CORDIFIX TW528HV | PR2300004536 | 1500 | 1700 | 1615 | 8.5 | 65.3 | 18.95545 | 0 | 3.342146 | 54.87105 | 0.2045194 | 0.3042849 | 22.32254 | 0 | 0 | 0 | 0 | 2.257895
PR2300004585 | 7069.CO.BK | CORDIFIX TW629V10 | 23635 | 2520 | 1000 | 325 | 13252 | 48 | 72 | 6358 | 0 | 60 | 0 | 0 | 23635 | 0 | WAAR | CORDIFIX TW629V10 | PR2300004585 | 900 | 1100 | 1062 | 9.5 | 62.1 | 10.66215 | 4.231013 | 1.375079 | 56.06939 | 0.2030886 | 0.304633 | 26.90078 | 0 | 0.2538608 | 0 | 1 | 2.936523
PR2300004586 | 6831.CO.RCT | CORDIFIX SP1535 | 11513 | 7333 | 0 | 0 | 0 | 26 | 39 | 3373 | 22 | 12 | 708 | 0 | 11513 | 0 | WAAR | CORDIFIX SP1535 | PR2300004586 | 12000 | 18000 | 12100 | 6.7 | 68.3 | 63.69322 | 0 | 0 | 0 | 0.2258317 | 0.3387475 | 29.29732 | 0.1910883 | 0.10423 | 6.14957 | 1 | 0
PR2300004589 | 7069.CO.RCT | CORDIFIX TW629V10 | 23512 | 2520 | 912 | 325 | 13253 | 48 | 72 | 6322 | 0 | 60 | 0 | 0 | 23512 | 0 | WAAR | CORDIFIX TW629V10 | PR2300004589 | 900 | 1100 | 1080 | 9.5 | 62 | 10.71793 | 3.87887 | 1.382273 | 56.36696 | 0.2041511 | 0.3062266 | 26.8884 | 0 | 0.2551888 | 0 | 1 | 3.012045
PR2300004735 | 7156.CO.RCT | CORDIFIX ET1587 | 2374.8 | 1440 | 0 | 19.2 | 0 | 2.4 | 2.4 | 742.8 | 0 | 0 | 168 | 0 | 2374.8 | 0 | WAAR | CORDIFIX ET1587 | PR2300004735 | 7000 | 8000 | 7530 | 6 | 67.6 | 60.63669 | 0 | 0.8084891 | 0 | 0.1010611 | 0.1010611 | 31.27842 | 0 | 0 | 7.07428 | 1 | 0
PR2300004736 | 7137.CO.RCT | CORDIFIX HZBTC | 22616.93 | 7191 | 0 | 912 | 5834 | 46 | 68 | 8328 | 0 | 10 | 0 | 0 | 22389 | 227.93 | WAAR | CORDIFIX HZBTC | PR2300004736 | 1200 | 1400 | 1300 | 8.1 | 57.3 | 32.11845 | 0 | 4.073429 | 26.05744 | 0.205458 | 0.3037206 | 37.19684 | 0 | 0.04466479 | 0 | 0 | 0.6328077
PR2300004799 | 7069.CO.RCT | CORDIFIX TW629V10 | 23804.54 | 2475 | 1000 | 328.54 | 13411 | 49 | 73 | 6408 | 0 | 60 | 0 | 0 | 23804.54 | 0 | WAAR | CORDIFIX TW629V10 | PR2300004799 | 900 | 1100 | 1026 | 9.5 | 60.5 | 10.39718 | 4.200879 | 1.380157 | 56.33799 | 0.2058431 | 0.3066642 | 26.91923 | 0 | 0.2520528 | 0 | 1 | 3.010239
PR2300004802 | 7069.CO.BK | CORDIFIX TW629V10 | 24339 | 1560 | 1837 | 338 | 13889 | 49 | 74 | 6532 | 0 | 60 | 0 | 0 | 24339 | 0 | WAAR | CORDIFIX TW629V10 | PR2300004802 | 900 | 1100 | 1026 | 9.5 | 60.5 | 6.409466 | 7.547557 | 1.388718 | 57.06479 | 0.201323 | 0.3040388 | 26.83759 | 0 | 0.2465179 | 0 | 1 | 3.189114
PR2300004820 | 7033.CO.BK | CORDIFIX TW528HV | 24197 | 4513 | 0 | 812 | 13527 | 50 | 74 | 5121 | 0 | 0 | 0 | 0 | 24097 | 100 | WAAR | CORDIFIX TW528HV | PR2300004820 | 1500 | 1700 | 1535 | 8.6 | 65 | 18.72847 | 0 | 3.369714 | 56.13562 | 0.2074947 | 0.3070922 | 21.25161 | 0 | 0 | 0 | 0 | 2.337926
PR2300004847 | 7069.CO.RCT | CORDIFIX TW629V10 | 24157 | 1652 | 1800 | 335 | 13781 | 49 | 72 | 6408 | 0 | 60 | 0 | 0 | 24157 | 0 | WAAR | CORDIFIX TW629V10 | PR2300004847 | 900 | 1100 | 1024 | 9.5 | 60.2 | 6.838598 | 7.451256 | 1.386762 | 57.04765 | 0.2028398 | 0.2980503 | 26.52647 | 0 | 0.2483752 | 0 | 1 | 3.113899
PR2300004911 | 7033.CO.BK | CORDIFIX TW528HV | 24364 | 4700 | 0 | 825 | 13541 | 50 | 75 | 5173 | 0 | 0 | 0 | 0 | 24364 | 0 | WAAR | CORDIFIX TW528HV | PR2300004911 | 1500 | 1700 | 1530 | 8.5 | 65.6 | 19.29076 | 0 | 3.386143 | 55.5779 | 0.2052208 | 0.3078312 | 21.23215 | 0 | 0 | 0 | 0 | 2.24723
PR2300004912 | 7069.CO.BK | CORDIFIX TW629V10 | 24490.96 | 1632 | 1800 | 330.96 | 13600 | 48 | 72 | 6936 | 0 | 72 | 0 | 0 | 24490.96 | 0 | WAAR | CORDIFIX TW629V10 | PR2300004912 | 900 | 1100 | 1050 | 9.7 | 60.02 | 6.663683 | 7.349651 | 1.351356 | 55.53069 | 0.1959907 | 0.293986 | 28.32065 | 0 | 0.293986 | 0 | 1 | 3.090909
PR2300004916 | 7070.CO.RCT | CORDIFIX TW629V15 | 23104 | 1587 | 1800 | 327 | 13381 | 46 | 69 | 5834 | 0 | 60 | 0 | 0 | 23104 | 0 | WAAR | CORDIFIX TW629V15 | PR2300004916 | 1400 | 1600 | 1470 | 9.5 | 62.5 | 6.86894 | 7.790859 | 1.415339 | 57.91638 | 0.1990997 | 0.2986496 | 25.25104 | 0 | 0.2596953 | 0 | 1 | 3.081541
PR2300004922 | 7152.CO.BK | CORDIFIX TW1159LB | 25219.1 | 1372.25 | 1125 | 570.85 | 15278 | 50 | 75 | 6618 | 0 | 130 | 0 | 0 | 25219.1 | 0 | WAAR | CORDIFIX TW1159LB | PR2300004922 | 1200 | 1400 | 1220 | 10.7 | 58.2 | 5.441312 | 4.460905 | 2.263562 | 60.58107 | 0.1982624 | 0.2973936 | 26.24201 | 0 | 0.5154823 | 0 | 0 | 4.771985
PR2300005003 | 7069.CO.RCT | CORDIFIX TW629V10 | 24072 | 2500 | 1000 | 331 | 13527 | 49 | 74 | 6531 | 0 | 60 | 0 | 0 | 24072 | 0 | WAAR | CORDIFIX TW629V10 | PR2300005003 | 900 | 1100 | 1012 | 9.5 | 61.5 | 10.38551 | 4.154204 | 1.375042 | 56.19392 | 0.203556 | 0.3074111 | 27.13111 | 0 | 0.2492522 | 0 | 1 | 3.014589
PR2300005009 | 7069.CO.RCT | CORDIFIX TW629V10 | 24119.1 | 1651 | 1800 | 335.1 | 13779 | 49 | 73 | 6367 | 0 | 65 | 0 | 0 | 24119.1 | 0 | WAAR | CORDIFIX TW629V10 | PR2300005009 | 900 | 1100 | 1038 | 9.5 | 61 | 6.845197 | 7.462965 | 1.389355 | 57.129 | 0.2031585 | 0.3026647 | 26.39817 | 0 | 0.269496 | 0 | 1 | 3.114349
PR2300005024 | 7150.CO.RCT | CORDIFIX ET1438BV5 | 1973.94 | 468.14 | 310.4 | 46.7 | 0 | 4 | 6 | 1090 | 2 | 0 | 46.7 | 0 | 1973.94 | 0 | WAAR | CORDIFIX ET1438BV5 | PR2300005024 | 400 | 500 | 410 | 8.1 | 39.1 | 23.71602 | 15.7249 | 2.365827 | 0 | 0.2026404 | 0.3039606 | 55.21951 | 0.1013202 | 0 | 2.365827 | 0 | 0
PR2300005032 | 7069.CO.BK | CORDIFIX TW629V10 | 24993 | 1800 | 1800 | 325 | 14231 | 50 | 74 | 6653 | 0 | 60 | 0 | 0 | 24993 | 0 | WAAR | CORDIFIX TW629V10 | PR2300005032 | 900 | 1100 | 978 | 9.5 | 61.3 | 7.202017 | 7.202017 | 1.300364 | 56.93994 | 0.200056 | 0.2960829 | 26.61945 | 0 | 0.2400672 | 0 | 1 | 3.083383
PR2300005035 | 7069.CO.BK | CORDIFIX TW629V10 | 25073 | 1800 | 1800 | 325 | 14192 | 50 | 75 | 6771 | 0 | 60 | 0 | 0 | 25073 | 0 | WAAR | CORDIFIX TW629V10 | PR2300005035 | 900 | 1100 | 966 | 9.6 | 60.5 | 7.179037 | 7.179037 | 1.296215 | 56.60272 | 0.1994177 | 0.2991266 | 27.00514 | 0 | 0.2393012 | 0 | 1 | 3.074933
PR2300005054 | 6821.CO.BK | CORDIFIX TW1159V15 | 24362 | 900 | 1425 | 665 | 14207 | 46 | 69 | 6924 | 0 | 126 | 0 | 0 | 24362 | 0 | WAAR | CORDIFIX TW1159V15 | PR2300005054 | 1400 | 1600 | 1535 | 10.3 | 58.1 | 3.694278 | 5.849273 | 2.729661 | 58.31623 | 0.1888187 | 0.283228 | 28.42131 | 0 | 0.5171989 | 0 | 0 | 4.766219
PR2300005094 | 6867.CO.RCT | CORDIFIX SP1535T | 13286 | 8310 | 0 | 0 | 0 | 27 | 83 | 4047 | 27 | 0 | 792 | 0 | 13286 | 0 | WAAR | CORDIFIX SP1535T | PR2300005094 | 12000 | 18000 | 14200 | 7.9 | 70 | 62.54704 | 0 | 0 | 0 | 0.2032214 | 0.6247177 | 30.46064 | 0.2032214 | 0 | 5.961162 | 1 | 0
PR2300005118 | 7069.CO.RCT | CORDIFIX TW629V10 | 24044 | 2500 | 1000 | 332 | 13542 | 49 | 74 | 6489 | 0 | 58 | 0 | 0 | 24044 | 0 | WAAR | CORDIFIX TW629V10 | PR2300005118 | 900 | 1100 | 996 | 9.5 | 60.04 | 10.3976 | 4.159042 | 1.380802 | 56.32174 | 0.203793 | 0.3077691 | 26.98802 | 0 | 0.2412244 | 0 | 1 | 3.017931
PR2300005285 | 7069.CO.RCT | CORDIFIX TW629V10 | 19059 | 2025 | 728 | 261 | 10662 | 39 | 58 | 5231 | 0 | 55 | 0 | 0 | 19059 | 0 | WAAR | CORDIFIX TW629V10 | PR2300005285 | 900 | 1100 | 1012 | 9.6 | 60 | 10.6249 | 3.819718 | 1.369432 | 55.94207 | 0.2046277 | 0.3043182 | 27.44635 | 0 | 0.2885776 | 0 | 1 | 3.020835
PR2300005290 | 7137.CO.RCT | CORDIFIX HZBTC | 20509 | 6666 | 0 | 857 | 5507 | 43 | 64 | 7159 | 0 | 0 | 0 | 0 | 20296 | 213 | WAAR | CORDIFIX HZBTC | PR2300005290 | 1200 | 1400 | 1360 | 8 | 58.4 | 32.84391 | 0 | 4.222507 | 27.13343 | 0.2118644 | 0.3153331 | 35.27296 | 0 | 0 | 0 | 0 | 0.6443834
PR2300005291 | 7069.CO.RCT | CORDIFIX TW629V10 | 23862 | 2451 | 1000 | 328 | 13434 | 49 | 73 | 6462 | 0 | 65 | 0 | 0 | 23862 | 0 | WAAR | CORDIFIX TW629V10 | PR2300005291 | 900 | 1100 | 914 | 9.5 | 60.5 | 10.27156 | 4.190764 | 1.37457 | 56.29872 | 0.2053474 | 0.3059257 | 27.08071 | 0 | 0.2723996 | 0 | 1 | 3.036372
PR2300005297 | 7069.CO.RCT | CORDIFIX TW629V10 | 23287 | 1462 | 1800 | 310 | 12756 | 45 | 66 | 6783 | 0 | 65 | 0 | 0 | 23287 | 0 | WAAR | CORDIFIX TW629V10 | PR2300005297 | 900 | 1100 | 1044 | 9.7 | 62 | 6.278181 | 7.729635 | 1.331215 | 54.77734 | 0.1932409 | 0.2834199 | 29.12784 | 0 | 0.2791257 | 0 | 1 | 3.050178
PR2300005298 | 7033.CO.BK | CORDIFIX TW528HV | 24639 | 4500 | 0 | 825 | 13527 | 50 | 74 | 5563 | 0 | 0 | 0 | 0 | 24539 | 100 | WAAR | CORDIFIX TW528HV | PR2300005298 | 1500 | 1700 | 1630 | 8.3 | 64.4 | 18.33816 | 0 | 3.361995 | 55.1245 | 0.2037573 | 0.3015608 | 22.67004 | 0 | 0 | 0 | 0 | 2.34468
PR2300005379 | 7157.CO.RCT | CORDIFIX ET1600 | 22713 | 15125 | 0 | 221 | 0 | 44 | 44 | 7201 | 22 | 22 | 0 | 0 | 22679 | 34 | WAAR | CORDIFIX ET1600 | PR2300005379 | 10000 | 12000 | 11550 | 6.7 | 62.2 | 66.69165 | 0 | 0.9744698 | 0 | 0.1940121 | 0.1940121 | 31.75184 | 0.09700604 | 0.09700604 | 0 | 1 | 0
PR2300005380 | 7070.CO.RCT | CORDIFIX TW629V15 | 17773 | 1125 | 1400 | 246 | 10069 | 35 | 52 | 4846 | 0 | 0 | 0 | 0 | 17773 | 0 | WAAR | CORDIFIX TW629V15 | PR2300005380 | 1400 | 1600 | 1410 | 9.5 | 63 | 6.329826 | 7.877117 | 1.384122 | 56.65335 | 0.1969279 | 0.2925786 | 27.26608 | 0 | 0 | 0 | 1 | 3.110424
PR2300005398 | 7069.CO.RCT | CORDIFIX TW629V10 | 24967 | 1675 | 1800 | 335 | 13797 | 49 | 73 | 7178 | 0 | 60 | 0 | 0 | 24967 | 0 | WAAR | CORDIFIX TW629V10 | PR2300005398 | 900 | 1100 | 1060 | 9.5 | 57.2 | 6.708856 | 7.209517 | 1.341771 | 55.26094 | 0.1962591 | 0.2923859 | 28.74995 | 0 | 0.2403172 | 0 | 1 | 3.096881
PR2300005444 | 6821.CO.RCT | CORDIFIX TW1159V15 | 17793 | 900 | 877 | 508 | 10852 | 35 | 52 | 4469 | 0 | 100 | 0 | 0 | 17793 | 0 | WAAR | CORDIFIX TW1159V15 | PR2300005444 | 1400 | 1600 | 1442 | 10.3 | 58.2 | 5.058169 | 4.928905 | 2.855055 | 60.99028 | 0.1967066 | 0.2922498 | 25.11662 | 0 | 0.5620188 | 0 | 0 | 4.763399
PR2300005446 | 7069.CO.BK | CORDIFIX TW629V10 | 23446 | 2433 | 1000 | 324 | 13267 | 48 | 72 | 6244 | 0 | 58 | 0 | 0 | 23446 | 0 | WAAR | CORDIFIX TW629V10 | PR2300005446 | 900 | 1100 | 1040 | 9.5 | 62 | 10.37704 | 4.26512 | 1.381899 | 56.58535 | 0.2047258 | 0.3070886 | 26.63141 | 0 | 0.247377 | 0 | 1 | 3.014349
PR2300005487 | 6821.CO.RCT | CORDIFIX TW1159V15 | 23849 | 900 | 1400 | 659 | 14075 | 46 | 68 | 6566 | 0 | 135 | 0 | 0 | 23849 | 0 | WAAR | CORDIFIX TW1159V15 | PR2300005487 | 1400 | 1600 | 1560 | 10.5 | 57.6 | 3.773743 | 5.870267 | 2.763219 | 59.01715 | 0.1928802 | 0.2851273 | 27.53155 | 0 | 0.5660615 | 0 | 0 | 4.773261
PR2300005523 | 7069.CO.BK | CORDIFIX TW629V10 | 25360 | 1775 | 1800 | 345 | 14178 | 50 | 74 | 7080 | 0 | 58 | 0 | 0 | 25360 | 0 | WAAR | CORDIFIX TW629V10 | PR2300005523 | 900 | 1100 | 1030 | 9.6 | 60.1 | 6.999211 | 7.097792 | 1.36041 | 55.90694 | 0.1971609 | 0.2917981 | 27.91798 | 0 | 0.2287066 | 0 | 1 | 3.093382
PR2300005524 | 7033.CO.RCT | CORDIFIX TW528HV | 9996 | 1805 | 0 | 339 | 5594 | 21 | 31 | 2106 | 0 | 0 | 0 | 0 | 9896 | 100 | WAAR | CORDIFIX TW528HV | PR2300005524 | 1500 | 1700 | 1655 | 8.3 | 64.4 | 18.23969 | 0 | 3.425627 | 56.52789 | 0.212207 | 0.3132579 | 21.28133 | 0 | 0 | 0 | 0 | 2.417352
PR2300005525 | 6821.CO.BK | CORDIFIX TW1159V15 | 19139 | 900 | 1000 | 520 | 11111 | 36 | 54 | 5418 | 0 | 100 | 0 | 0 | 19139 | 0 | WAAR | CORDIFIX TW1159V15 | PR2300005525 | 1400 | 1600 | 1500 | 10.5 | 57.6 | 4.70244 | 5.224933 | 2.716965 | 58.05423 | 0.1880976 | 0.2821464 | 28.30869 | 0 | 0.5224933 | 0 | 0 | 4.561358
PR2300005559 | 7069.CO.RCT | CORDIFIX TW629V10 | 24062 | 2628 | 1000 | 325 | 13433 | 49 | 73 | 6494 | 0 | 60 | 0 | 0 | 24062 | 0 | WAAR | CORDIFIX TW629V10 | PR2300005559 | 900 | 1100 | 1068 | 9.5 | 61 | 10.92179 | 4.155931 | 1.350677 | 55.82661 | 0.2036406 | 0.3033829 | 26.98861 | 0 | 0.2493558 | 0 | 1 | 2.888021
PR2300005561 | 7137.CO.BK | CORDIFIX HZBTC | 6908 | 2205 | 0 | 280 | 1808 | 14 | 21 | 2496 | 0 | 5 | 0 | 0 | 6829 | 79 | WAAR | CORDIFIX HZBTC | PR2300005561 | 1200 | 1400 | 1295 | 8 | 58.6 | 32.28877 | 0 | 4.100161 | 26.47533 | 0.2050081 | 0.3075121 | 36.55001 | 0 | 0.07321716 | 0 | 0 | 0.6395646
PR2300005608 | 7033.CO.RCT | CORDIFIX TW528HV | 12622 | 2270 | 0 | 422 | 6949 | 26 | 38 | 2825 | 0 | 0 | 0 | 0 | 12530 | 92 | WAAR | CORDIFIX TW528HV | PR2300005608 | 1500 | 1700 | 1570 | 8.6 | 64.3 | 18.11652 | 0 | 3.367917 | 55.4589 | 0.207502 | 0.3032721 | 22.54589 | 0 | 0 | 0 | 0 | 2.387762
PR2300005621 | 7033.CO.BK | CORDIFIX TW528HV | 24720 | 4525 | 0 | 825 | 13527 | 50 | 75 | 5593 | 0 | 25 | 0 | 0 | 24620 | 100 | WAAR | CORDIFIX TW528HV | PR2300005621 | 1500 | 1700 | 1670 | 8.5 | 65 | 18.37937 | 0 | 3.350934 | 54.94314 | 0.2030869 | 0.3046304 | 22.7173 | 0 | 0.1015435 | 0 | 0 | 2.331726
PR2300005669 | 7069.CO.RCT | CORDIFIX TW629V10 | 22056 | 2297 | 831 | 296 | 12095 | 44 | 66 | 6367 | 0 | 60 | 0 | 0 | 22056 | 0 | WAAR | CORDIFIX TW629V10 | PR2300005669 | 900 | 1100 | 1010 | 9.5 | 60 | 10.4144 | 3.767682 | 1.342038 | 54.83769 | 0.1994922 | 0.2992383 | 28.86743 | 0 | 0.2720348 | 0 | 1 | 3.016017
PR2300005670 | 7069.CO.RCT | CORDIFIX TW629V10 | 23166 | 1469 | 1800 | 314 | 12893 | 44 | 68 | 6503 | 0 | 75 | 0 | 0 | 23166 | 0 | WAAR | CORDIFIX TW629V10 | PR2300005670 | 900 | 1100 | 960 | 9.5 | 60 | 6.34119 | 7.770008 | 1.355435 | 55.65484 | 0.1899335 | 0.2935336 | 28.07131 | 0 | 0.3237503 | 0 | 1 | 3.076335
PR2300005690 | 7033.CO.RCT | CORDIFIX TW528HV | 15415 | 2730 | 0 | 505 | 8290 | 31 | 46 | 3698 | 0 | 15 | 0 | 0 | 15315 | 100 | WAAR | CORDIFIX TW528HV | PR2300005690 | 1500 | 1700 | 1520 | 8.5 | 64.8 | 17.82566 | 0 | 3.297421 | 54.12994 | 0.2024159 | 0.3003591 | 24.14626 | 0 | 0.09794319 | 0 | 0 | 2.368571
PR2300005719 | 7137.CO.RCT | CORDIFIX HZBTC | 22369 | 7200 | 0 | 911 | 5849 | 46 | 68 | 8074 | 0 | 0 | 0 | 0 | 22148 | 221 | WAAR | CORDIFIX HZBTC | PR2300005719 | 1200 | 1400 | 1355 | 8.1 | 58 | 32.50858 | 0 | 4.113238 | 26.40871 | 0.2076937 | 0.3070255 | 36.45476 | 0 | 0 | 0 | 0 | 0.6336417
PR2300005739 | 7033.CO.BK | CORDIFIX TW528HV | 24722 | 4500 | 0 | 825 | 13541 | 50 | 75 | 5606 | 0 | 25 | 0 | 0 | 24622 | 100 | WAAR | CORDIFIX TW528HV | PR2300005739 | 1500 | 1700 | 1525 | 8.4 | 65.8 | 18.27634 | 0 | 3.350662 | 54.99553 | 0.2030704 | 0.3046056 | 22.76826 | 0 | 0.1015352 | 0 | 0 | 2.347107
PR2300005740 | 7152.CO.BK | CORDIFIX TW1159LB | 25183 | 1375 | 1125 | 573 | 15292 | 50 | 75 | 6518 | 0 | 125 | 0 | 0 | 25133 | 50 | WAAR | CORDIFIX TW1159LB | PR2300005740 | 1200 | 1400 | 1340 | 10.3 | 59.1 | 5.470895 | 4.476187 | 2.279871 | 60.84431 | 0.1989416 | 0.2984124 | 25.93403 | 0 | 0.4973541 | 0 | 0 | 4.771104
PR2300005741 | 6867.CO.RCT | CORDIFIX SP1535T | 12153 | 7600 | 0 | 0 | 0 | 24 | 36 | 3738 | 23 | 17 | 715 | 0 | 12153 | 0 | WAAR | CORDIFIX SP1535T | PR2300005741 | 12000 | 18000 | 15700 | 8 | 68 | 62.536 | 0 | 0 | 0 | 0.1974821 | 0.2962232 | 30.75784 | 0.1892537 | 0.1398832 | 5.883321 | 1 | 0
PR2300005744 | 7069.CO.RCT | CORDIFIX TW629V10 | 10348 | 670 | 900 | 138 | 5702 | 20 | 30 | 2860 | 0 | 28 | 0 | 0 | 10348 | 0 | WAAR | CORDIFIX TW629V10 | PR2300005744 | 900 | 1100 | 1022 | 9.7 | 60.5 | 6.474681 | 8.697333 | 1.333591 | 55.10244 | 0.1932741 | 0.2899111 | 27.63819 | 0 | 0.2705837 | 0 | 1 | 2.832841
PR2300005764 | 7070.CO.RCT | CORDIFIX TW629V15 | 20736 | 1389 | 1800 | 278 | 11393 | 39 | 59 | 5718 | 0 | 60 | 0 | 0 | 20736 | 0 | WAAR | CORDIFIX TW629V15 | PR2300005764 | 1400 | 1600 | 1460 | 9.6 | 62 | 6.698495 | 8.680556 | 1.340664 | 54.94309 | 0.1880787 | 0.2845293 | 27.57523 | 0 | 0.2893519 | 0 | 1 | 2.786623
PR2300005764 | 7070.CO.RCT | CORDIFIX TW629V15 | 20736 | 1389 | 1800 | 278 | 11393 | 39 | 59 | 5718 | 0 | 60 | 0 | 0 | 20736 | 0 | WAAR | CORDIFIX TW629V15 | PR2300005764 | 1400 | 1600 | 1460 | 9.6 | 62 | 6.698495 | 8.680556 | 1.340664 | 54.94309 | 0.1880787 | 0.2845293 | 27.57523 | 0 | 0.2893519 | 0 | 1 | 2.786623
PR2300005764 | 7070.CO.RCT | CORDIFIX TW629V15 | 20736 | 1389 | 1800 | 278 | 11393 | 39 | 59 | 5718 | 0 | 60 | 0 | 0 | 20736 | 0 | WAAR | CORDIFIX TW629V15 | PR2300005764 | 1400 | 1600 | 1460 | 9.6 | 62 | 6.698495 | 8.680556 | 1.340664 | 54.94309 | 0.1880787 | 0.2845293 | 27.57523 | 0 | 0.2893519 | 0 | 1 | 2.786623
PR2300005814 | 7069.CO.RCT | CORDIFIX TW629V10 | 22750 | 2400 | 1000 | 312 | 12734 | 46 | 68 | 6130 | 0 | 60 | 0 | 0 | 22750 | 0 | WAAR | CORDIFIX TW629V10 | PR2300005814 | 900 | 1100 | 1026 | 9.6 | 60 | 10.54945 | 4.395604 | 1.371429 | 55.97363 | 0.2021978 | 0.2989011 | 26.94505 | 0 | 0.2637363 | 0 | 1 | 2.921329
PR2300005868 | 6821.CO.RCT | CORDIFIX TW1159V15 | 22041 | 1175 | 1000 | 623 | 13303 | 43 | 65 | 5707 | 0 | 125 | 0 | 0 | 22041 | 0 | WAAR | CORDIFIX TW1159V15 | PR2300005868 | 1400 | 1600 | 1480 | 10.4 | 57.7 | 5.330974 | 4.536999 | 2.826551 | 60.3557 | 0.195091 | 0.2949049 | 25.89265 | 0 | 0.5671249 | 0 | 0 | 4.770731
PR2300005870 | 7070.CO.RCT | CORDIFIX TW629V15 | 10424 | 618 | 900 | 134 | 6004 | 21 | 31 | 2691 | 0 | 25 | 0 | 0 | 10424 | 0 | WAAR | CORDIFIX TW629V15 | PR2300005870 | 1400 | 1600 | 1430 | 9.5 | 62.5 | 5.928626 | 8.633922 | 1.285495 | 57.59785 | 0.2014582 | 0.2973906 | 25.81543 | 0 | 0.2398312 | 0 | 1 | 3.085059
PR2300005923 | 7033.CO.RCT | CORDIFIX TW528HV | 23440 | 4250 | 0 | 775 | 12717 | 47 | 71 | 5455 | 0 | 25 | 0 | 0 | 23340 | 100 | WAAR | CORDIFIX TW528HV | PR2300005923 | 1500 | 1700 | 1630 | 8.4 | 66 | 18.20908 | 0 | 3.32048 | 54.48586 | 0.201371 | 0.3041988 | 23.37189 | 0 | 0.1071123 | 0 | 0 | 2.333944
PR2300005988 | 7033.CO.BK | CORDIFIX TW528HV | 25220 | 4525 | 0 | 812 | 13701 | 50 | 75 | 5957 | 0 | 0 | 0 | 0 | 25120 | 100 | WAAR | CORDIFIX TW528HV | PR2300005988 | 1500 | 1700 | 1525 | 8.6 | 65.6 | 18.01354 | 0 | 3.232484 | 54.5422 | 0.1990446 | 0.2985669 | 23.71417 | 0 | 0 | 0 | 0 | 2.361719
PR2300005989 | 6821.CO.BK | CORDIFIX TW1159V15 | 28405 | 1800 | 1025 | 809 | 17289 | 56 | 84 | 7182 | 0 | 160 | 0 | 0 | 28405 | 0 | WAAR | CORDIFIX TW1159V15 | PR2300005989 | 1400 | 1600 | 1430 | 10.3 | 59.3 | 6.336913 | 3.60852 | 2.84809 | 60.86604 | 0.1971484 | 0.2957226 | 25.28428 | 0 | 0.5632811 | 0 | 0 | 4.7736
PR2300006101 | 7069.CO.BK | CORDIFIX TW629V10 | 25208 | 1700 | 1800 | 345 | 14192 | 50 | 75 | 6981 | 0 | 65 | 0 | 0 | 25208 | 0 | WAAR | CORDIFIX TW629V10 | PR2300006101 | 900 | 1100 | 1060 | 9.6 | 60 | 6.743891 | 7.14059 | 1.368613 | 56.29959 | 0.1983497 | 0.2975246 | 27.69359 | 0 | 0.2578546 | 0 | 1 | 3.162789
PR2300006102 | 7069.CO.RCT | CORDIFIX TW629V10 | 22812 | 2446 | 885 | 315 | 12862 | 47 | 70 | 6127 | 0 | 60 | 0 | 0 | 22812 | 0 | WAAR | CORDIFIX TW629V10 | PR2300006102 | 900 | 1100 | 1044 | 9.6 | 59.1 | 10.72243 | 3.879537 | 1.380852 | 56.38261 | 0.2060319 | 0.306856 | 26.85867 | 0 | 0.2630195 | 0 | 1 | 3.011816
PR2300006103 | 7033.CO.RCT | CORDIFIX TW528HV | 15138 | 2800 | 0 | 505 | 8286 | 31 | 46 | 3355 | 0 | 15 | 0 | 0 | 15038 | 100 | WAAR | CORDIFIX TW528HV | PR2300006103 | 1500 | 1700 | 1680 | 8.4 | 65.1 | 18.6195 | 0 | 3.358159 | 55.10041 | 0.2061444 | 0.3058917 | 22.31015 | 0 | 0.09974731 | 0 | 0 | 2.308243
PR2300006137 | 7069.CO.RCT | CORDIFIX TW629V10 | 22896 | 2446 | 885 | 315 | 12880 | 47 | 70 | 6193 | 0 | 60 | 0 | 0 | 22896 | 0 | WAAR | CORDIFIX TW629V10 | PR2300006137 | 900 | 1100 | 900 | 9.6 | 60 | 10.68309 | 3.865304 | 1.375786 | 56.25437 | 0.205276 | 0.3057303 | 27.04839 | 0 | 0.2620545 | 0 | 1 | 3.016031
PR2300006294 | 7070.CO.RCT | CORDIFIX TW629V15 | 23464 | 1607 | 1800 | 331 | 13541 | 47 | 70 | 6018 | 0 | 50 | 0 | 0 | 23464 | 0 | WAAR | CORDIFIX TW629V15 | PR2300006294 | 1400 | 1600 | 1565 | 9.5 | 62 | 6.84879 | 7.671326 | 1.410672 | 57.70968 | 0.2003069 | 0.2983294 | 25.6478 | 0 | 0.2130924 | 0 | 1 | 3.100082
PR2300006321 | 7069.CO.RCT | CORDIFIX TW629V10 | 23624 | 2475 | 1000 | 329 | 13430 | 49 | 73 | 6208 | 0 | 60 | 0 | 0 | 23624 | 0 | WAAR | CORDIFIX TW629V10 | PR2300006321 | 900 | 1100 | 1058 | 9.6 | 60 | 10.47663 | 4.232983 | 1.392652 | 56.84897 | 0.2074162 | 0.3090078 | 26.27836 | 0 | 0.253979 | 0 | 1 | 3.014504
PR2300006338 | 7033.CO.RCT | CORDIFIX TW528HV | 10385 | 1900 | 0 | 347 | 5714 | 21 | 32 | 2271 | 0 | 0 | 0 | 0 | 10285 | 100 | WAAR | CORDIFIX TW528HV | PR2300006338 | 1500 | 1700 | 1660 | 8.2 | 65.2 | 18.47351 | 0 | 3.373845 | 55.55664 | 0.2041808 | 0.3111327 | 22.0807 | 0 | 0 | 0 | 0 | 2.345747
PR2300006339 | 7069.CO.RCT | CORDIFIX TW629V10 | 23008 | 1490 | 1800 | 318 | 13059 | 46 | 68 | 6167 | 0 | 60 | 0 | 0 | 23008 | 0 | WAAR | CORDIFIX TW629V10 | PR2300006339 | 900 | 1100 | 1024 | 9.7 | 60.2 | 6.476008 | 7.823366 | 1.382128 | 56.75852 | 0.1999305 | 0.2955494 | 26.80372 | 0 | 0.2607789 | 0 | 1 | 3.096055
PR2300006417 | 7070.CO.RCT | CORDIFIX TW629V15 | 22699 | 1475 | 1800 | 317 | 12974 | 45 | 67 | 5961 | 0 | 60 | 0 | 0 | 22699 | 0 | WAAR | CORDIFIX TW629V15 | PR2300006417 | 1400 | 1600 | 1515 | 9.5 | 62 | 6.498084 | 7.929865 | 1.396537 | 57.1567 | 0.1982466 | 0.2951672 | 26.26107 | 0 | 0.2643288 | 0 | 1 | 3.089991
PR2300006419 | 7033.CO.BK | CORDIFIX TW528HV | 24823 | 4500 | 0 | 825 | 13527 | 50 | 75 | 5721 | 0 | 25 | 0 | 0 | 24723 | 100 | WAAR | CORDIFIX TW528HV | PR2300006419 | 1500 | 1700 | 1640 | 8.5 | 64.8 | 18.20167 | 0 | 3.336974 | 54.71423 | 0.2022408 | 0.3033612 | 23.1404 | 0 | 0.1011204 | 0 | 0 | 2.34468
PR2300006420 | 7152.CO.BK | CORDIFIX TW1159LB | 24726 | 1500 | 1000 | 572 | 15277 | 50 | 100 | 6033 | 0 | 144 | 0 | 0 | 24676 | 50 | WAAR | CORDIFIX TW1159LB | PR2300006420 | 1200 | 1400 | 1270 | 10.3 | 59.9 | 6.078781 | 4.052521 | 2.318042 | 61.91036 | 0.202626 | 0.4052521 | 24.44886 | 0 | 0.583563 | 0 | 0 | 4.766424
PR2300006451 | 7069.CO.RCT | CORDIFIX TW629V10 | 23789 | 2470 | 1000 | 329 | 13441 | 49 | 73 | 6367 | 0 | 60 | 0 | 0 | 23789 | 0 | WAAR | CORDIFIX TW629V10 | PR2300006451 | 900 | 1100 | 926 | 9.7 | 58.2 | 10.38295 | 4.203624 | 1.382992 | 56.5009 | 0.2059776 | 0.3068645 | 26.76447 | 0 | 0.2522174 | 0 | 1 | 3.02132
PR2300006499 | 7069.CO.RCT | CORDIFIX TW629V10 | 21577 | 2100 | 1000 | 294 | 12015 | 43 | 64 | 5991 | 0 | 70 | 0 | 0 | 21577 | 0 | WAAR | CORDIFIX TW629V10 | PR2300006499 | 900 | 1100 | 1030 | 9.8 | 60 | 9.732586 | 4.634565 | 1.362562 | 55.68429 | 0.1992863 | 0.2966121 | 27.76568 | 0 | 0.3244195 | 0 | 1 | 3.023129
PR2300006508 | 6821.CO.RCT | CORDIFIX TW1159V15 | 14686 | 900 | 580 | 422 | 9016 | 29 | 44 | 3607 | 0 | 88 | 0 | 0 | 14686 | 0 | WAAR | CORDIFIX TW1159V15 | PR2300006508 | 1400 | 1600 | 1535 | 10.7 | 60 | 6.128285 | 3.94934 | 2.873485 | 61.3918 | 0.197467 | 0.2996051 | 24.56081 | 0 | 0.5992101 | 0 | 0 | 4.751676
PR2300006509 | 7137.CO.RCT | CORDIFIX HZBTC | 9022 | 2835 | 0 | 364 | 2352 | 18 | 27 | 3331 | 0 | 4 | 0 | 0 | 8931 | 91 | WAAR | CORDIFIX HZBTC | PR2300006509 | 1200 | 1400 | 1225 | 8.4 | 57.2 | 31.74337 | 0 | 4.075691 | 26.33524 | 0.2015452 | 0.3023178 | 37.29706 | 0 | 0.04478782 | 0 | 0 | 0.6471111
PR2300006539 | 7137.CO.RCT | CORDIFIX HZBTC | 18172 | 5828 | 0 | 739 | 4760 | 37 | 56 | 6576 | 0 | 0 | 0 | 0 | 17996 | 176 | WAAR | CORDIFIX HZBTC | PR2300006539 | 1200 | 1400 | 1345 | 8 | 57.1 | 32.38497 | 0 | 4.106468 | 26.45032 | 0.2056012 | 0.3111803 | 36.54145 | 0 | 0 | 0 | 0 | 0.6370625
PR2300006543 | 7069.CO.RCT | CORDIFIX TW629V10 | 23305 | 1460 | 1800 | 316 | 13039 | 45 | 68 | 6512 | 0 | 65 | 0 | 0 | 23305 | 0 | WAAR | CORDIFIX TW629V10 | PR2300006543 | 900 | 1100 | 1020 | 9.7 | 60 | 6.26475 | 7.723664 | 1.355932 | 55.94937 | 0.1930916 | 0.2917829 | 27.9425 | 0 | 0.2789101 | 0 | 1 | 3.119761
PR2300006544 | 7069.CO.RCT | CORDIFIX TW629V10 | 23401 | 1460 | 1800 | 318 | 13060 | 46 | 69 | 6589 | 0 | 59 | 0 | 0 | 23401 | 0 | WAAR | CORDIFIX TW629V10 | PR2300006544 | 900 | 1100 | 1022 | 9.5 | 60 | 6.23905 | 7.691979 | 1.358916 | 55.80958 | 0.1965728 | 0.2948592 | 28.15692 | 0 | 0.252126 | 0 | 1 | 3.124785
PR2300006552 | 7069.CO.RCT | CORDIFIX TW629V10 | 11438 | 769 | 848 | 156 | 6438 | 23 | 33 | 3146 | 0 | 25 | 0 | 0 | 11438 | 0 | WAAR | CORDIFIX TW629V10 | PR2300006552 | 900 | 1100 | 1070 | 9.6 | 61 | 6.723203 | 7.413884 | 1.363875 | 56.28606 | 0.2010841 | 0.288512 | 27.50481 | 0 | 0.2185697 | 0 | 1 | 3.105529
PR2300006553 | 6867.CO.RCT | CORDIFIX SP1535T | 13305 | 8310 | 0 | 0 | 0 | 27 | 40 | 4092 | 27 | 17 | 792 | 0 | 13305 | 0 | WAAR | CORDIFIX SP1535T | PR2300006553 | 12000 | 18000 | 14950 | 7.2 | 71.6 | 62.45772 | 0 | 0 | 0 | 0.2029312 | 0.3006389 | 30.75536 | 0.2029312 | 0.1277715 | 5.952649 | 1 | 0
PR2300006554 | 6821.CO.RCT | CORDIFIX TW1159V15 | 23759 | 900 | 1400 | 659 | 14067 | 46 | 68 | 6484 | 0 | 135 | 0 | 0 | 23759 | 0 | WAAR | CORDIFIX TW1159V15 | PR2300006554 | 1400 | 1600 | 1430 | 10.7 | 56.6 | 3.788038 | 5.892504 | 2.773686 | 59.20704 | 0.1936108 | 0.2862073 | 27.29071 | 0 | 0.5682057 | 0 | 0 | 4.770548
PR2300006590 | 7161.CO.RCT | CORDIFIX TW629V10P | 24092 | 2500 | 1000 | 331 | 13527 | 49 | 73 | 6547 | 0 | 65 | 0 | 0 | 24092 | 0 | WAAR | CORDIFIX TW629V10P | PR2300006590 | 900 | 1100 | 972 | 9.5 | 62 | 10.37689 | 4.150755 | 1.3739 | 56.14727 | 0.203387 | 0.3030051 | 27.175 | 0 | 0.2697991 | 0 | 1 | 3.014589
PR2300006591 | 7161.CO.RCT | CORDIFIX TW629V10P | 24439 | 2500 | 1000 | 331 | 13527 | 49 | 73 | 6894 | 0 | 65 | 0 | 0 | 24439 | 0 | WAAR | CORDIFIX TW629V10P | PR2300006591 | 900 | 1100 | 920 | 9.6 | 60 | 10.22955 | 4.09182 | 1.354393 | 55.35006 | 0.2004992 | 0.2987029 | 28.20901 | 0 | 0.2659683 | 0 | 1 | 3.014589
PR2300006612 | 7021.CO.RCT | CORDIFIX TW455 | 24620.18 | 5500 | 0 | 735 | 9679 | 74.18 | 130 | 8453 | 0 | 49 | 0 | 0 | 24620.18 | 0 | WAAR | CORDIFIX TW455 | PR2300006612 | 475 | 525 | 478 | 8.8 | 53.8 | 22.3394 | 0 | 2.985356 | 39.31328 | 0.3012976 | 0.5280221 | 34.33362 | 0 | 0.1990237 | 0 | 0 | 1.372658
PR2300006625 | 7033.CO.RCT | CORDIFIX TW528HV | 20180 | 3675 | 0 | 673 | 11039 | 41 | 61 | 4566 | 0 | 25 | 0 | 0 | 20080 | 100 | WAAR | CORDIFIX TW528HV | PR2300006625 | 1500 | 1700 | 1610 | 8.8 | 64 | 18.30179 | 0 | 3.351594 | 54.9751 | 0.2041833 | 0.3037849 | 22.73904 | 0 | 0.124502 | 0 | 0 | 2.342971
PR2300006625 | 7033.CO.RCT | CORDIFIX TW528HV | 20180 | 3675 | 0 | 673 | 11039 | 41 | 61 | 4566 | 0 | 25 | 0 | 0 | 20080 | 100 | WAAR | CORDIFIX TW528HV | PR2300006625 | 1500 | 1700 | 1610 | 8.8 | 64 | 18.30179 | 0 | 3.351594 | 54.9751 | 0.2041833 | 0.3037849 | 22.73904 | 0 | 0.124502 | 0 | 0 | 2.342971
PR2300006627 | 7070.CO.RCT | CORDIFIX TW629V15 | 10192 | 570 | 900 | 142 | 5830 | 20 | 30 | 2665 | 0 | 35 | 0 | 0 | 10192 | 0 | WAAR | CORDIFIX TW629V15 | PR2300006627 | 1400 | 1600 | 1510 | 9.5 | 62 | 5.592622 | 8.830455 | 1.39325 | 57.20173 | 0.1962323 | 0.2943485 | 26.14796 | 0 | 0.3434066 | 0 | 1 | 3.093469
PR2300006643 | 7069.CO.BK | CORDIFIX TW629V10 | 25285 | 1775 | 1800 | 345 | 14178 | 50 | 74 | 6995 | 0 | 68 | 0 | 0 | 25285 | 0 | WAAR | CORDIFIX TW629V10 | PR2300006643 | 900 | 1100 | 1006 | 9.6 | 60 | 7.019972 | 7.118845 | 1.364445 | 56.07277 | 0.1977457 | 0.2926636 | 27.66462 | 0 | 0.2689342 | 0 | 1 | 3.093382
PR2300006651 | 7161.CO.RCT | CORDIFIX TW629V10P | 23894 | 2475 | 1000 | 329 | 13408 | 49 | 73 | 6495 | 0 | 65 | 0 | 0 | 23894 | 0 | WAAR | CORDIFIX TW629V10P | PR2300006651 | 900 | 1100 | 908 | 9.5 | 58.3 | 10.35825 | 4.185151 | 1.376915 | 56.11451 | 0.2050724 | 0.305516 | 27.18256 | 0 | 0.2720348 | 0 | 1 | 3.009565
PR2300006657 | 7161.CO.RCT | CORDIFIX TW629V10P | 24092 | 2500 | 1000 | 329 | 13417 | 49 | 73 | 6639 | 0 | 85 | 0 | 0 | 24092 | 0 | WAAR | CORDIFIX TW629V10P | PR2300006657 | 900 | 1100 | 1054 | 9.7 | 60 | 10.37689 | 4.150755 | 1.365599 | 55.69069 | 0.203387 | 0.3030051 | 27.55687 | 0 | 0.3528142 | 0 | 1 | 2.990074
PR2300006753 | 7069.CO.RCT | CORDIFIX TW629V10 | 24238 | 1648 | 1800 | 335 | 13778 | 49 | 73 | 6496 | 0 | 59 | 0 | 0 | 24238 | 0 | WAAR | CORDIFIX TW629V10 | PR2300006753 | 900 | 1100 | 1090 | 9.7 | 60 | 6.799241 | 7.426355 | 1.382127 | 56.84462 | 0.2021619 | 0.30118 | 26.80089 | 0 | 0.2434194 | 0 | 1 | 3.116833
PR2300006755 | 7137.CO.RCT | CORDIFIX HZBTC | 22394.9 | 7191 | 0 | 912 | 5844 | 66 | 67 | 8079 | 0 | 9 | 0 | 0 | 22168 | 226.9 | WAAR | CORDIFIX HZBTC | PR2300006755 | 1200 | 1400 | 1235 | 8.1 | 55 | 32.43865 | 0 | 4.114038 | 26.36232 | 0.2977265 | 0.3022375 | 36.44442 | 0 | 0.04059906 | 0 | 0 | 0.6338924
PR2300006882 | 7021.CO.RCT | CORDIFIX TW455 | 24183 | 5466 | 0 | 729 | 9507 | 49 | 94 | 8263 | 0 | 75 | 0 | 0 | 24183 | 0 | WAAR | CORDIFIX TW455 | PR2300006882 | 475 | 525 | 480 | 9 | 55.8 | 22.60265 | 0 | 3.014514 | 39.31274 | 0.2026217 | 0.3887028 | 34.16863 | 0 | 0.3101352 | 0 | 0 | 1.356652
PR2300006920 | 6821.CO.RCT | CORDIFIX TW1159V15 | 24398 | 1300 | 1125 | 693 | 14810 | 68 | 48 | 6230 | 0 | 124 | 0 | 0 | 24398 | 0 | WAAR | CORDIFIX TW1159V15 | PR2300006920 | 1400 | 1600 | 1520 | 10.5 | 59 | 5.328306 | 4.611034 | 2.840397 | 60.7017 | 0.2787114 | 0.1967374 | 25.53488 | 0 | 0.5082384 | 0 | 0 | 4.763629
PR2300006924 | 7070.CO.RCT | CORDIFIX TW629V15 | 9924 | 494 | 900 | 135 | 5526 | 24 | 36 | 2784 | 0 | 25 | 0 | 0 | 9924 | 0 | WAAR | CORDIFIX TW629V15 | PR2300006924 | 1400 | 1600 | 1485 | 9.7 | 62 | 4.977832 | 9.068924 | 1.360339 | 55.68319 | 0.241838 | 0.362757 | 28.0532 | 0 | 0.2519146 | 0 | 1 | 3.092023
PR2300007025 | 7069.CO.RCT | CORDIFIX TW629V10 | 22258 | 1310 | 1800 | 300 | 12349 | 43 | 65 | 6326 | 0 | 65 | 0 | 0 | 22258 | 0 | WAAR | CORDIFIX TW629V10 | PR2300007025 | 900 | 1100 | 1050 | 9.8 | 60.5 | 5.885524 | 8.08698 | 1.34783 | 55.48118 | 0.193189 | 0.2920298 | 28.42124 | 0 | 0.2920298 | 0 | 1 | 3.097177
PR2300007029 | 7070.CO.RCT | CORDIFIX TW629V15 | 20916 | 1180 | 1800 | 289 | 11799 | 40 | 41 | 5661 | 0 | 106 | 0 | 0 | 20916 | 0 | WAAR | CORDIFIX TW629V15 | PR2300007029 | 1400 | 1600 | 1450 | 10.9 | 60.1 | 5.641614 | 8.605852 | 1.381717 | 56.41136 | 0.1912412 | 0.1960222 | 27.0654 | 0 | 0.5067891 | 0 | 1 | 3.088329
PR2300007030 | 7033.CO.BK | CORDIFIX TW528HV | 24839 | 4525 | 0 | 825 | 13541 | 50 | 74 | 5699 | 0 | 25 | 0 | 0 | 24739 | 100 | WAAR | CORDIFIX TW528HV | PR2300007030 | 1500 | 1700 | 1650 | 8.3 | 64.7 | 18.29096 | 0 | 3.334815 | 54.73544 | 0.20211 | 0.2991228 | 23.0365 | 0 | 0.101055 | 0 | 0 | 2.334139
PR2300007138 | 7069.CO.RCT | CORDIFIX TW629V10 | 17757 | 1206 | 1330 | 245 | 10071 | 35 | 53 | 4767 | 0 | 50 | 0 | 0 | 17757 | 0 | WAAR | CORDIFIX TW629V10 | PR2300007138 | 900 | 1100 | 934 | 9.6 | 61 | 6.791688 | 7.490004 | 1.379738 | 56.71566 | 0.1971054 | 0.2984738 | 26.84575 | 0 | 0.2815791 | 0 | 1 | 3.097547
PR2300007170 | 7070.CO.RCT | CORDIFIX TW629V15 | 22458 | 1551 | 1801 | 324 | 13246 | 46 | 45 | 5385 | 0 | 60 | 0 | 0 | 22458 | 0 | WAAR | CORDIFIX TW629V15 | PR2300007170 | 1400 | 1600 | 1515 | 9.5 | 62 | 6.906225 | 8.019414 | 1.442693 | 58.98121 | 0.2048268 | 0.200374 | 23.97809 | 0 | 0.2671654 | 0 | 1 | 3.082303
PR2300007170 | 7070.CO.RCT | CORDIFIX TW629V15 | 22458 | 1551 | 1801 | 324 | 13246 | 46 | 45 | 5385 | 0 | 60 | 0 | 0 | 22458 | 0 | WAAR | CORDIFIX TW629V15 | PR2300007170 | 1400 | 1600 | 1515 | 9.5 | 62 | 6.906225 | 8.019414 | 1.442693 | 58.98121 | 0.2048268 | 0.200374 | 23.97809 | 0 | 0.2671654 | 0 | 1 | 3.082303
PR2300007254 | 7070.CO.RCT | CORDIFIX TW629V15 | 11978 | 900 | 910 | 171 | 7021 | 24 | 26 | 2926 | 0 | 0 | 0 | 0 | 11978 | 0 | WAAR | CORDIFIX TW629V15 | PR2300007254 | 1400 | 1600 | 1510 | 9.5 | 62.5 | 7.513775 | 7.597262 | 1.427617 | 58.6158 | 0.2003673 | 0.2170646 | 24.42812 | 0 | 0 | 0 | 1 | 3.025624
PR2300007322 | 7033.CO.RCT | CORDIFIX TW528HV | 13851 | 2445 | 0 | 471 | 7740 | 28 | 29 | 2938 | 0 | 0 | 0 | 0 | 13651 | 200 | WAAR | CORDIFIX TW528HV | PR2300007322 | 1500 | 1700 | 1650 | 8.5 | 65.6 | 17.91078 | 0 | 3.450297 | 56.69914 | 0.2051132 | 0.2124386 | 21.52223 | 0 | 0 | 0 | 0 | 2.469202
PR2300007322 | 7033.CO.RCT | CORDIFIX TW528HV | 13851 | 2445 | 0 | 471 | 7740 | 28 | 29 | 2938 | 0 | 0 | 0 | 0 | 13651 | 200 | WAAR | CORDIFIX TW528HV | PR2300007322 | 1500 | 1700 | 1650 | 8.5 | 65.6 | 17.91078 | 0 | 3.450297 | 56.69914 | 0.2051132 | 0.2124386 | 21.52223 | 0 | 0 | 0 | 0 | 2.469202
PR2300007323 | 7033.CO.BK | CORDIFIX TW528HV | 24495 | 4425 | 0 | 825 | 13524 | 50 | 50 | 5396 | 0 | 25 | 0 | 0 | 24295 | 200 | WAAR | CORDIFIX TW528HV | PR2300007323 | 1500 | 1700 | 1575 | 8.9 | 65.9 | 18.21362 | 0 | 3.39576 | 55.66577 | 0.2058037 | 0.2058037 | 22.21033 | 0 | 0.1029018 | 0 | 0 | 2.383892
PR2300007324 | 7069.CO.RCT | CORDIFIX TW629V10 | 24027 | 1632 | 1800 | 331 | 13621 | 48 | 72 | 6463 | 0 | 60 | 0 | 0 | 24027 | 0 | WAAR | CORDIFIX TW629V10 | PR2300007324 | 900 | 1100 | 922 | 9.5 | 62 | 6.792359 | 7.491572 | 1.377617 | 56.69039 | 0.1997753 | 0.2996629 | 26.89891 | 0 | 0.2497191 | 0 | 1 | 3.095682
PR2300007374 | 7152.CO.BK | CORDIFIX TW1159LB | 25737 | 1375 | 1125 | 572 | 15451 | 50 | 72 | 6967 | 0 | 125 | 0 | 0 | 25737 | 0 | WAAR | CORDIFIX TW1159LB | PR2300007374 | 1200 | 1400 | 1260 | 10.7 | 57.3 | 5.342503 | 4.371139 | 2.222481 | 60.03419 | 0.1942728 | 0.2797529 | 27.06998 | 0 | 0.4856821 | 0 | 0 | 4.820712
PR2300007407 | 7137.CO.RCT | CORDIFIX HZBTC | 20204 | 6088 | 0 | 812 | 5648 | 41 | 69 | 7336 | 0 | 8 | 0 | 0 | 20002 | 202 | WAAR | CORDIFIX HZBTC | PR2300007407 | 1200 | 1400 | 1260 | 8.3 | 54.3 | 30.43696 | 0 | 4.059594 | 28.23718 | 0.2049795 | 0.3449655 | 36.67633 | 0 | 0.039996 | 0 | 0 | 0.7236268
PR2300007499 | 7069.CO.RCT | CORDIFIX TW629V10 | 21077 | 2242 | 812 | 289 | 11791 | 43 | 64 | 5776 | 0 | 60 | 0 | 0 | 21077 | 0 | WAAR | CORDIFIX TW629V10 | PR2300007499 | 900 | 1100 | 958 | 9.6 | 61 | 10.63719 | 3.852541 | 1.371163 | 55.9425 | 0.2040139 | 0.3036485 | 27.40428 | 0 | 0.2846705 | 0 | 1 | 3.011454
PR2300007528 | 7033.CO.RCT | CORDIFIX TW528HV | 20429 | 3000 | 0 | 712 | 11688 | 43 | 65 | 4496 | 0 | 25 | 0 | 0 | 20029 | 400 | WAAR | CORDIFIX TW528HV | PR2300007528 | 1500 | 1700 | 1605 | 8.8 | 64 | 14.97828 | 0 | 3.554845 | 58.35538 | 0.2146887 | 0.3245294 | 22.44745 | 0 | 0.124819 | 0 | 0 | 3.03888
PR2300007530 | 7161.CO.RCT | CORDIFIX TW629V10P | 23904 | 2475 | 1000 | 329 | 13411 | 49 | 73 | 6507 | 0 | 60 | 0 | 0 | 23904 | 0 | WAAR | CORDIFIX TW629V10P | PR2300007530 | 900 | 1100 | 1004 | 9.5 | 61 | 10.35392 | 4.1834 | 1.376339 | 56.10358 | 0.2049866 | 0.3053882 | 27.22139 | 0 | 0.251004 | 0 | 1 | 3.010239
PR2300007531 | 7033.CO.BK | CORDIFIX TW528HV | 25395 | 4318 | 0 | 842 | 13788 | 50 | 77 | 5895 | 0 | 25 | 0 | 0 | 24995 | 400 | WAAR | CORDIFIX TW528HV | PR2300007531 | 1500 | 1700 | 1530 | 8.6 | 64.1 | 17.27546 | 0 | 3.368674 | 55.16303 | 0.20004 | 0.3080616 | 23.58472 | 0 | 0.10002 | 0 | 0 | 2.490653
PR2300007532 | 6867.CO.RCT | CORDIFIX SP1535T | 9780.6 | 6227.6 | 0 | 0 | 0 | 20 | 50 | 2859 | 20 | 8 | 596 | 0 | 9780.6 | 0 | WAAR | CORDIFIX SP1535T | PR2300007532 | 12000 | 18000 | 14000 | 7.3 | 69 | 63.67299 | 0 | 0 | 0 | 0.2044864 | 0.5112161 | 29.23134 | 0.2044864 | 0.08179457 | 6.093696 | 1 | 0
PR2300007615 | 7111.CO.RCT | CORDIFIX TWP314VLV17 | 2450.952 | 159.24 | 313.8 | 0 | 1530.312 | 4.8 | 2.4 | 420 | 0 | 0 | 0 | 0 | 2430.552 | 20.4 | WAAR | CORDIFIX TWP314VLV17 | PR2300007615 | 1500 | 1800 | 1695 | 11.2 | 67.9 | 6.551598 | 12.91065 | 0 | 62.9615 | 0.197486 | 0.098743 | 17.28003 | 0 | 0 | 0 | 1 | 2.523346
PR2300007616 | 6821.CO.RCT | CORDIFIX TW1159V15 | 25016 | 1351 | 1105 | 702 | 15155 | 49 | 73 | 6441 | 0 | 140 | 0 | 0 | 25016 | 0 | WAAR | CORDIFIX TW1159V15 | PR2300007616 | 1400 | 1600 | 1540 | 10.3 | 58.6 | 5.400544 | 4.417173 | 2.806204 | 60.58123 | 0.1958746 | 0.2918132 | 25.74752 | 0 | 0.5596418 | 0 | 0 | 4.81307
PR2300007665 | 7070.CO.RCT | CORDIFIX TW629V15 | 22423 | 1430 | 1800 | 312 | 12781 | 44 | 66 | 5930 | 0 | 60 | 0 | 0 | 22423 | 0 | WAAR | CORDIFIX TW629V15 | PR2300007665 | 1400 | 1600 | 1480 | 9.5 | 62.5 | 6.37738 | 8.027472 | 1.391428 | 56.99951 | 0.1962271 | 0.2943406 | 26.44606 | 0 | 0.2675824 | 0 | 1 | 3.086433
PR2300007665 | 7070.CO.RCT | CORDIFIX TW629V15 | 22423 | 1430 | 1800 | 312 | 12781 | 44 | 66 | 5930 | 0 | 60 | 0 | 0 | 22423 | 0 | WAAR | CORDIFIX TW629V15 | PR2300007665 | 1400 | 1600 | 1480 | 9.5 | 62.5 | 6.37738 | 8.027472 | 1.391428 | 56.99951 | 0.1962271 | 0.2943406 | 26.44606 | 0 | 0.2675824 | 0 | 1 | 3.086433
PR2300007672 | 7157.CO.RCT | CORDIFIX ET1600 | 10623 | 7000 | 0 | 102 | 0 | 21 | 21 | 3462 | 10 | 7 | 0 | 0 | 10623 | 0 | WAAR | CORDIFIX ET1600 | PR2300007672 | 10000 | 12000 | 10150 | 6.8 | 60.9 | 65.89476 | 0 | 0.9601807 | 0 | 0.1976843 | 0.1976843 | 32.58966 | 0.09413537 | 0.06589476 | 0 | 1 | 0
PR2300007688 | 7069.CO.RCT | CORDIFIX TW629V10 | 23546 | 1533 | 1800 | 321 | 13210 | 46 | 83 | 6493 | 0 | 60 | 0 | 0 | 23546 | 0 | WAAR | CORDIFIX TW629V10 | PR2300007688 | 900 | 1100 | 1022 | 9.5 | 60.5 | 6.51066 | 7.644611 | 1.363289 | 56.10295 | 0.1953623 | 0.3525015 | 27.57581 | 0 | 0.2548204 | 0 | 1 | 3.091449
PR2300007688 | 7069.CO.RCT | CORDIFIX TW629V10 | 23546 | 1533 | 1800 | 321 | 13210 | 46 | 83 | 6493 | 0 | 60 | 0 | 0 | 23546 | 0 | WAAR | CORDIFIX TW629V10 | PR2300007688 | 900 | 1100 | 1022 | 9.5 | 60.5 | 6.51066 | 7.644611 | 1.363289 | 56.10295 | 0.1953623 | 0.3525015 | 27.57581 | 0 | 0.2548204 | 0 | 1 | 3.091449
PR2300007690 | 7161.CO.RCT | CORDIFIX TW629V10P | 24047 | 2625 | 1000 | 329 | 13413 | 49 | 85 | 6486 | 0 | 60 | 0 | 0 | 24047 | 0 | WAAR | CORDIFIX TW629V10P | PR2300007690 | 900 | 1100 | 926 | 9.6 | 61 | 10.91612 | 4.158523 | 1.368154 | 55.77827 | 0.2037676 | 0.3534744 | 26.97218 | 0 | 0.2495114 | 0 | 1 | 2.886108
PR2300007779 | 7033.CO.BK | CORDIFIX TW528HV | 24892 | 4225 | 0 | 825 | 13527 | 50 | 89 | 5751 | 0 | 25 | 0 | 0 | 24492 | 400 | WAAR | CORDIFIX TW528HV | PR2300007779 | 1500 | 1700 | 1580 | 8.7 | 64.5 | 17.25053 | 0 | 3.368447 | 55.23028 | 0.2041483 | 0.363384 | 23.48114 | 0 | 0.1020741 | 0 | 0 | 2.497292
PR2300007838 | 7161.CO.RCT | CORDIFIX TW629V10P | 23956 | 2625 | 1000 | 329 | 13438 | 49 | 86 | 6369 | 0 | 60 | 0 | 0 | 23956 | 0 | WAAR | CORDIFIX TW629V10P | PR2300007838 | 900 | 1100 | 1010 | 9.5 | 60.3 | 10.95759 | 4.17432 | 1.373351 | 56.09451 | 0.2045417 | 0.3589915 | 26.58624 | 0 | 0.2504592 | 0 | 1 | 2.891487
PR2300007839 | 6821.CO.RCT | CORDIFIX TW1159V15 | 23494 | 1267 | 1037 | 659 | 14231 | 46 | 82 | 6047 | 0 | 125 | 0 | 0 | 23494 | 0 | WAAR | CORDIFIX TW1159V15 | PR2300007839 | 1400 | 1600 | 1435 | 10.6 | 57.9 | 5.392866 | 4.413893 | 2.804971 | 60.57291 | 0.1957947 | 0.3490253 | 25.73849 | 0 | 0.5320507 | 0 | 0 | 4.817786
PR2300007899 | 7161.CO.RCT | CORDIFIX TW629V10P | 23592.5 | 2551.5 | 924 | 329 | 13422 | 49 | 85 | 6206 | 0 | 60 | 0 | 0 | 23626.5 | -34 | WAAR | CORDIFIX TW629V10P | PR2300007899 | 900 | 1100 | 1072 | 9.5 | 60.5 | 10.79931 | 3.910863 | 1.392504 | 56.80909 | 0.2073942 | 0.3597655 | 26.26712 | 0 | 0.2539521 | 0 | 1 | 3.012274
PR2300007904 | 7161.CO.RCT | CORDIFIX TW629V10P | 23987 | 2550 | 1000 | 329 | 13423 | 49 | 85 | 6491 | 0 | 60 | 0 | 0 | 23987 | 0 | WAAR | CORDIFIX TW629V10P | PR2300007904 | 900 | 1100 | 1060 | 9.6 | 60.5 | 10.63076 | 4.168925 | 1.371576 | 55.95948 | 0.2042773 | 0.3543586 | 27.06049 | 0 | 0.2501355 | 0 | 1 | 2.949279
PR2300007958 | 7033.CO.BK | CORDIFIX TW528HV | 24943 | 4225 | 0 | 825 | 13527 | 50 | 89 | 5802 | 0 | 25 | 0 | 0 | 24543 | 400 | WAAR | CORDIFIX TW528HV | PR2300007958 | 1500 | 1700 | 1500 | 8.6 | 64.6 | 17.21468 | 0 | 3.361447 | 55.11551 | 0.2037241 | 0.3626289 | 23.64014 | 0 | 0.101862 | 0 | 0 | 2.497292
PR2300008045 | 6867.CO.RCT | CORDIFIX SP1535T | 13071 | 8310 | 0 | 0 | 0 | 27 | 40 | 3859 | 26 | 17 | 792 | 0 | 13071 | 0 | WAAR | CORDIFIX SP1535T | PR2300008045 | 12000 | 18000 | 14800 | 6.4 | 69.5 | 63.57585 | 0 | 0 | 0 | 0.2065641 | 0.306021 | 29.52337 | 0.1989136 | 0.1300589 | 6.059215 | 1 | 0
PR2300008225 | 7137.CO.BK | CORDIFIX HZBTC | 8738 | 2640 | 0 | 352 | 2459 | 18 | 29 | 3148 | 0 | 4 | 0 | 0 | 8650 | 88 | WAAR | CORDIFIX HZBTC | PR2300008225 | 1200 | 1400 | 1320 | 8.3 | 55 | 30.52023 | 0 | 4.069364 | 28.42775 | 0.2080925 | 0.3352601 | 36.39306 | 0 | 0.04624277 | 0 | 0 | 0.7265227
PR2300008231 | 7155.CO.BK | CORDIFIX TW629V8 | 24809 | 1700 | 1800 | 338 | 13903 | 49 | 75 | 6884 | 0 | 60 | 0 | 0 | 24809 | 0 | WAAR | CORDIFIX TW629V8 | PR2300008231 | 800 | 1000 | 936 | 9.6 | 58.8 | 6.852352 | 7.255431 | 1.362409 | 56.04015 | 0.197509 | 0.3023096 | 27.74799 | 0 | 0.2418477 | 0 | 1 | 3.098383
PR2300008232 | 7033.CO.RCT | CORDIFIX TW528HV | 10088 | 1705 | 0 | 340 | 5583 | 21 | 36 | 2203 | 0 | 0 | 0 | 0 | 9888 | 200 | WAAR | CORDIFIX TW528HV | PR2300008232 | 1500 | 1700 | 1530 | 8.4 | 64.8 | 17.24312 | 0 | 3.438511 | 56.46238 | 0.2123786 | 0.3640777 | 22.27953 | 0 | 0 | 0 | 0 | 2.5541
PR2300008240 | 7152.CO.BK | CORDIFIX TW1159LB | 25324 | 1375 | 1125 | 572 | 15451 | 49 | 89 | 6538 | 0 | 125 | 0 | 0 | 25324 | 0 | WAAR | CORDIFIX TW1159LB | PR2300008240 | 1200 | 1400 | 1295 | 10.3 | 59.4 | 5.429632 | 4.442426 | 2.258727 | 61.01327 | 0.1934923 | 0.3514453 | 25.81741 | 0 | 0.4936029 | 0 | 0 | 4.820712
PR2300008293 | 7069.CO.RCT | CORDIFIX TW629V10 | 24671 | 1674 | 1800 | 335 | 13776 | 48 | 73 | 6900 | 0 | 65 | 0 | 0 | 24671 | 0 | WAAR | CORDIFIX TW629V10 | PR2300008293 | 900 | 1100 | 962 | 9.5 | 60.7 | 6.785294 | 7.296016 | 1.35787 | 55.83884 | 0.1945604 | 0.295894 | 27.96806 | 0 | 0.2634672 | 0 | 1 | 3.093057
PR2400000084 | 7033.CO.BK | CORDIFIX TW528HV | 24508 | 4425 | 0 | 825 | 13530 | 50 | 74 | 5379 | 0 | 25 | 0 | 0 | 24308 | 200 | WAAR | CORDIFIX TW528HV | PR2400000084 | 1500 | 1700 | 1600 | 8.7 | 64.4 | 18.20388 | 0 | 3.393944 | 55.66069 | 0.2056936 | 0.3044265 | 22.12852 | 0 | 0.1028468 | 0 | 0 | 2.384949
PR2400000152 | 7161.CO.RCT | CORDIFIX TW629V10P | 23689.9 | 2552 | 1000 | 329 | 13437 | 48.9 | 73 | 6190 | 0 | 60 | 0 | 0 | 23689.9 | 0 | WAAR | CORDIFIX TW629V10P | PR2400000152 | 900 | 1100 | 950 | 9.7 | 60.8 | 10.77252 | 4.221208 | 1.388777 | 56.72037 | 0.2064171 | 0.3081482 | 26.12928 | 0 | 0.2532725 | 0 | 1 | 2.950693
PR2400000154 | 7033.CO.RCT | CORDIFIX TW528HV | 26572 | 4812 | 0 | 895 | 14662 | 54 | 81 | 5843 | 0 | 25 | 0 | 0 | 26372 | 200 | WAAR | CORDIFIX TW528HV | PR2400000154 | 1500 | 1700 | 1645 | 8.7 | 65.3 | 18.24663 | 0 | 3.393751 | 55.59685 | 0.2047626 | 0.3071439 | 22.15607 | 0 | 0.09479751 | 0 | 0 | 2.376633
PR2400000154 | 7033.CO.RCT | CORDIFIX TW528HV | 26572 | 4812 | 0 | 895 | 14662 | 54 | 81 | 5843 | 0 | 25 | 0 | 0 | 26372 | 200 | WAAR | CORDIFIX TW528HV | PR2400000154 | 1500 | 1700 | 1645 | 8.7 | 65.3 | 18.24663 | 0 | 3.393751 | 55.59685 | 0.2047626 | 0.3071439 | 22.15607 | 0 | 0.09479751 | 0 | 0 | 2.376633
PR2400000211 | 7070.CO.RCT | CORDIFIX TW629V15 | 11597 | 900 | 900 | 171 | 7002 | 24 | 36 | 2534 | 0 | 30 | 0 | 0 | 11597 | 0 | WAAR | CORDIFIX TW629V15 | PR2400000211 | 1400 | 1600 | 1495 | 9.5 | 63.3 | 7.760628 | 7.760628 | 1.474519 | 60.37768 | 0.2069501 | 0.3104251 | 21.85048 | 0 | 0.2586876 | 0 | 1 | 3.0342
PR2400000211 | 7070.CO.RCT | CORDIFIX TW629V15 | 11597 | 900 | 900 | 171 | 7002 | 24 | 36 | 2534 | 0 | 30 | 0 | 0 | 11597 | 0 | WAAR | CORDIFIX TW629V15 | PR2400000211 | 1400 | 1600 | 1495 | 9.5 | 63.3 | 7.760628 | 7.760628 | 1.474519 | 60.37768 | 0.2069501 | 0.3104251 | 21.85048 | 0 | 0.2586876 | 0 | 1 | 3.0342
PR2400000211 | 7070.CO.RCT | CORDIFIX TW629V15 | 11597 | 900 | 900 | 171 | 7002 | 24 | 36 | 2534 | 0 | 30 | 0 | 0 | 11597 | 0 | WAAR | CORDIFIX TW629V15 | PR2400000211 | 1400 | 1600 | 1495 | 9.5 | 63.3 | 7.760628 | 7.760628 | 1.474519 | 60.37768 | 0.2069501 | 0.3104251 | 21.85048 | 0 | 0.2586876 | 0 | 1 | 3.0342
PR2400000220 | 7161.CO.BK | CORDIFIX TW629V10P | 23489 | 2520 | 1000 | 324 | 13252 | 48 | 72 | 6213 | 0 | 60 | 0 | 0 | 23489 | 0 | WAAR | CORDIFIX TW629V10P | PR2400000220 | 900 | 1100 | 966 | 9.5 | 60.5 | 10.72843 | 4.257312 | 1.379369 | 56.4179 | 0.204351 | 0.3065265 | 26.45068 | 0 | 0.2554387 | 0 | 1 | 2.936523
PR2400000221 | 7161.CO.BK | CORDIFIX TW629V10P | 23389 | 2520 | 912 | 324 | 13253 | 48 | 72 | 6200 | 0 | 60 | 0 | 0 | 23389 | 0 | WAAR | CORDIFIX TW629V10P | PR2400000221 | 900 | 1100 | 1030 | 9.6 | 60.4 | 10.7743 | 3.899269 | 1.385267 | 56.66339 | 0.2052247 | 0.307837 | 26.50819 | 0 | 0.2565308 | 0 | 1 | 3.012045
PR2400000280 | 6821.CO.BK | CORDIFIX TW1159V15 | 28509 | 1555 | 1275 | 809 | 17269 | 56 | 84 | 7306 | 0 | 155 | 0 | 0 | 28509 | 0 | WAAR | CORDIFIX TW1159V15 | PR2400000280 | 1400 | 1600 | 1530 | 10.3 | 59.2 | 5.454418 | 4.472272 | 2.8377 | 60.57385 | 0.1964292 | 0.2946438 | 25.62699 | 0 | 0.543688 | 0 | 0 | 4.759654
PR2400000330 | 7157.CO.RCT | CORDIFIX ET1600 | 10383 | 7000 | 0 | 102 | 0 | 21 | 21 | 3229 | 10 | 0 | 0 | 0 | 10383 | 0 | WAAR | CORDIFIX ET1600 | PR2400000330 | 10000 | 12000 | 11800 | 6.9 | 64.2 | 67.41789 | 0 | 0.982375 | 0 | 0.2022537 | 0.2022537 | 31.09891 | 0.09631128 | 0 | 0 | 1 | 0
PR2400000388 | 7161.CO.BK | CORDIFIX TW629V10P | 23292 | 2520 | 912 | 324 | 13268 | 48 | 72 | 6088 | 0 | 60 | 0 | 0 | 23292 | 0 | WAAR | CORDIFIX TW629V10P | PR2400000388 | 900 | 1100 | 990 | 9.7 | 60.6 | 10.81917 | 3.915507 | 1.391036 | 56.96376 | 0.2060793 | 0.309119 | 26.13773 | 0 | 0.2575992 | 0 | 1 | 3.015455
PR2400000429 | 7033.CO.BK | CORDIFIX TW528HV | 24745 | 4425 | 0 | 825 | 13542 | 50 | 75 | 5628 | 0 | 0 | 0 | 0 | 24545 | 200 | WAAR | CORDIFIX TW528HV | PR2400000429 | 1500 | 1700 | 1575 | 8.6 | 65.1 | 18.02811 | 0 | 3.361173 | 55.17213 | 0.2037075 | 0.3055612 | 22.92931 | 0 | 0 | 0 | 0 | 2.387064
PR2400000486 | 7161.CO.BK | CORDIFIX TW629V10P | 23425 | 2520 | 912 | 324 | 13252 | 47 | 71 | 6239 | 0 | 60 | 0 | 0 | 23425 | 0 | WAAR | CORDIFIX TW629V10P | PR2400000486 | 900 | 1100 | 1040 | 9.6 | 60 | 10.75774 | 3.893276 | 1.383138 | 56.57204 | 0.2006403 | 0.303095 | 26.63394 | 0 | 0.2561366 | 0 | 1 | 3.011818
PR2400000522 | 7161.CO.BK | CORDIFIX TW629V10P | 23482 | 2520 | 912 | 324 | 13252 | 47 | 72 | 6280 | 0 | 75 | 0 | 0 | 23482 | 0 | WAAR | CORDIFIX TW629V10P | PR2400000522 | 900 | 1100 | 934 | 9.5 | 60.6 | 10.73162 | 3.883826 | 1.37978 | 56.43472 | 0.2001533 | 0.3066178 | 26.74389 | 0 | 0.3193936 | 0 | 1 | 3.011818
PR2400000530 | 7150.CO.RCT | CORDIFIX ET1438BV5 | 1825.45 | 433 | 287 | 43.2 | 0 | 3.7 | 5.55 | 1010 | 0 | 0 | 43 | 0 | 1825.45 | 0 | WAAR | CORDIFIX ET1438BV5 | PR2400000530 | 400 | 500 | 488 | 8.1 | 39.2 | 23.72018 | 15.72215 | 2.36654 | 0 | 0.2026897 | 0.3040346 | 55.32882 | 0 | 0 | 2.355584 | 0 | 0
PR2400000617 | 7069.CO.RCT | CORDIFIX TW629V10 | 13512 | 900 | 993 | 182 | 7529 | 26 | 38 | 3844 | 0 | 0 | 0 | 0 | 13512 | 0 | WAAR | CORDIFIX TW629V10 | PR2400000617 | 900 | 1100 | 1010 | 9.8 | 60.2 | 6.660746 | 7.349023 | 1.346951 | 55.72084 | 0.1924216 | 0.2812315 | 28.44879 | 0 | 0 | 0 | 1 | 3.102282
PR2400000619 | 7152.CO.BK | CORDIFIX TW1159LB | 26073 | 900 | 1600 | 572 | 15278 | 51 | 75 | 7472 | 0 | 125 | 0 | 0 | 26073 | 0 | WAAR | CORDIFIX TW1159LB | PR2400000619 | 1200 | 1400 | 1360 | 10.6 | 59.2 | 3.451847 | 6.136616 | 2.19384 | 58.59702 | 0.1956046 | 0.2876539 | 28.658 | 0 | 0.4794232 | 0 | 0 | 4.766736
PR2400000673 | 7137.CO.RCT | CORDIFIX HZBTC | 1994.8 | 630 | 0 | 80 | 510 | 4 | 6 | 750 | 0 | 0.8 | 0 | 0 | 1980.8 | 14 | WAAR | CORDIFIX HZBTC | PR2400000673 | 1200 | 1400 | 1380 | 8.4 | 54.4 | 31.80533 | 0 | 4.038772 | 25.74717 | 0.2019386 | 0.3029079 | 37.86349 | 0 | 0.04038772 | 0 | 0 | 0.6314286
PR2400000675 | 7034.CO.RCT | CORDIFIX TW545 | 19982 | 8783 | 0 | 1155 | 0 | 41 | 80 | 9871 | 32 | 20 | 0 | 0 | 19982 | 0 | WAAR | CORDIFIX TW545 | PR2400000675 | 5000 | 6000 | 5420 | 8.4 | 44.9 | 43.95456 | 0 | 5.780202 | 0 | 0.2051847 | 0.4003603 | 49.39946 | 0.1601441 | 0.1000901 | 0 | 0 | 0
PR2400000743 | 7069.CO.RCT | CORDIFIX TW629V10 | 25098 | 1652 | 1823 | 335 | 13791 | 49 | 73 | 7315 | 0 | 60 | 0 | 0 | 25098 | 0 | WAAR | CORDIFIX TW629V10 | PR2400000743 | 900 | 1100 | 946 | 9.7 | 60 | 6.582198 | 7.263527 | 1.334768 | 54.9486 | 0.1952347 | 0.2908598 | 29.14575 | 0 | 0.2390629 | 0 | 1 | 3.095534
PR2400000764 | 7156.CO.RCT | CORDIFIX ET1587 | 2398 | 1675 | 0 | 3 | 0 | 2 | 2 | 714 | 2 | 0 | 0 | 0 | 2398 | 0 | WAAR | CORDIFIX ET1587 | PR2400000764 | 9500 | 10500 | 10260 | 5 | 63.7 | 69.84987 | 0 | 0.1251043 | 0 | 0.08340284 | 0.08340284 | 29.77481 | 0.08340284 | 0 | 0 | 1 | 0
PR2400000765 | 7069.CO.BK | CORDIFIX TW629V10 | 25745 | 1700 | 1875 | 345 | 14178 | 50 | 75 | 7462 | 0 | 60 | 0 | 0 | 25745 | 0 | WAAR | CORDIFIX TW629V10 | PR2400000765 | 900 | 1100 | 978 | 9.5 | 60.1 | 6.603224 | 7.282968 | 1.340066 | 55.07089 | 0.1942125 | 0.2913187 | 28.98427 | 0 | 0.233055 | 0 | 1 | 3.093382
PR2400000767 | 7155.CO.BK | CORDIFIX TW629V8 | 25304 | 1675 | 1825 | 338 | 13889 | 50 | 75 | 7392 | 0 | 60 | 0 | 0 | 25304 | 0 | WAAR | CORDIFIX TW629V8 | PR2400000767 | 800 | 1000 | 940 | 9.6 | 57.7 | 6.619507 | 7.212298 | 1.335757 | 54.88856 | 0.1975972 | 0.2963958 | 29.21277 | 0 | 0.2371167 | 0 | 1 | 3.095263
PR2400000773 | 7033.CO.BK | CORDIFIX TW528HV | 25400 | 4700 | 0 | 825 | 13527 | 49 | 74 | 6200 | 0 | 25 | 0 | 0 | 25400 | 0 | WAAR | CORDIFIX TW528HV | PR2400000773 | 1500 | 1700 | 1540 | 8.8 | 64.8 | 18.50394 | 0 | 3.248031 | 53.25591 | 0.1929134 | 0.2913386 | 24.40945 | 0 | 0.0984252 | 0 | 0 | 2.244906
PR2400000821 | 7033.CO.RCT | CORDIFIX TW528HV | 15529 | 2630 | 0 | 505 | 8418 | 31 | 46 | 3683 | 0 | 16 | 0 | 0 | 15329 | 200 | WAAR | CORDIFIX TW528HV | PR2400000821 | 1500 | 1700 | 1580 | 8.8 | 64.3 | 17.15702 | 0 | 3.294409 | 54.91552 | 0.2022311 | 0.3000848 | 24.02636 | 0 | 0.1043773 | 0 | 0 | 2.496593
PR2400000852 | 7161.CO.BK | CORDIFIX TW629V10P | 23445 | 2520 | 912 | 324 | 13267 | 48 | 72 | 6242 | 0 | 60 | 0 | 0 | 23445 | 0 | WAAR | CORDIFIX TW629V10P | PR2400000852 | 900 | 1100 | 1022 | 9.7 | 61.9 | 10.74856 | 3.889955 | 1.381958 | 56.58776 | 0.2047345 | 0.3071017 | 26.62401 | 0 | 0.2559181 | 0 | 1 | 3.015227
PR2400000853 | 7161.CO.BK | CORDIFIX TW629V10P | 23547 | 2520 | 912 | 325 | 13252 | 48 | 71 | 6359 | 0 | 60 | 0 | 0 | 23547 | 0 | WAAR | CORDIFIX TW629V10P | PR2400000853 | 900 | 1100 | 940 | 9.7 | 60 | 10.702 | 3.873105 | 1.380218 | 56.27893 | 0.2038476 | 0.3015246 | 27.00556 | 0 | 0.2548095 | 0 | 1 | 3.011818
PR2400000874 | 6821.CO.BK | CORDIFIX TW1159V15 | 28725 | 1557 | 1274 | 809 | 17274 | 56 | 84 | 7516 | 0 | 155 | 0 | 0 | 28725 | 0 | WAAR | CORDIFIX TW1159V15 | PR2400000874 | 1400 | 1600 | 1515 | 10.4 | 57.7 | 5.420366 | 4.435161 | 2.816362 | 60.13577 | 0.1949521 | 0.2924282 | 26.16536 | 0 | 0.5395997 | 0 | 0 | 4.75935
PR2400000947 | 7069.CO.RCT | CORDIFIX TW629V10 | 1993 | 136 | 150 | 28 | 1132 | 4 | 6 | 533 | 0 | 4 | 0 | 0 | 1993 | 0 | WAAR | CORDIFIX TW629V10 | PR2400000947 | 900 | 1100 | 1052 | 9.8 | 60 | 6.823884 | 7.526342 | 1.404917 | 56.7988 | 0.2007025 | 0.3010537 | 26.7436 | 0 | 0.2007025 | 0 | 1 | 3.087273
PR2400000953 | 7069.CO.RCT | CORDIFIX TW629V10 | 19693 | 1287 | 1421 | 261 | 10750 | 38 | 57 | 5829 | 0 | 50 | 0 | 0 | 19693 | 0 | WAAR | CORDIFIX TW629V10 | PR2400000953 | 900 | 1100 | 1034 | 9.8 | 60 | 6.535317 | 7.215762 | 1.325344 | 54.58792 | 0.192962 | 0.2894429 | 29.59935 | 0 | 0.2538973 | 0 | 1 | 3.096381
PR2400000953 | 7069.CO.RCT | CORDIFIX TW629V10 | 19693 | 1287 | 1421 | 261 | 10750 | 38 | 57 | 5829 | 0 | 50 | 0 | 0 | 19693 | 0 | WAAR | CORDIFIX TW629V10 | PR2400000953 | 900 | 1100 | 1034 | 9.8 | 60 | 6.535317 | 7.215762 | 1.325344 | 54.58792 | 0.192962 | 0.2894429 | 29.59935 | 0 | 0.2538973 | 0 | 1 | 3.096381
PR2400000953 | 7069.CO.RCT | CORDIFIX TW629V10 | 19693 | 1287 | 1421 | 261 | 10750 | 38 | 57 | 5829 | 0 | 50 | 0 | 0 | 19693 | 0 | WAAR | CORDIFIX TW629V10 | PR2400000953 | 900 | 1100 | 1034 | 9.8 | 60 | 6.535317 | 7.215762 | 1.325344 | 54.58792 | 0.192962 | 0.2894429 | 29.59935 | 0 | 0.2538973 | 0 | 1 | 3.096381
PR2400000954 | 7069.CO.RCT | CORDIFIX TW629V10 | 25207 | 1652 | 1823 | 335 | 13772 | 49 | 73 | 7443 | 0 | 60 | 0 | 0 | 25207 | 0 | WAAR | CORDIFIX TW629V10 | PR2400000954 | 900 | 1100 | 950 | 9.5 | 60 | 6.553735 | 7.232118 | 1.328996 | 54.63562 | 0.1943904 | 0.2896021 | 29.52751 | 0 | 0.2380291 | 0 | 1 | 3.091269
PR2400000982 | 7033.CO.RCT | CORDIFIX TW528HV | 15256 | 2630 | 0 | 505 | 8298 | 31 | 45 | 3547 | 0 | 0 | 0 | 0 | 15056 | 200 | WAAR | CORDIFIX TW528HV | PR2400000982 | 1500 | 1700 | 1605 | 8.5 | 65.1 | 17.46812 | 0 | 3.354145 | 55.11424 | 0.205898 | 0.2988842 | 23.55871 | 0 | 0 | 0 | 0 | 2.461004
PR2400000986 | 7070.CO.RCT | CORDIFIX TW629V15 | 23026 | 1539 | 1748 | 317 | 12966 | 45 | 66 | 6295 | 0 | 50 | 0 | 0 | 23026 | 0 | WAAR | CORDIFIX TW629V15 | PR2400000986 | 1400 | 1600 | 1460 | 9.6 | 62 | 6.683749 | 7.591418 | 1.376705 | 56.31026 | 0.1954313 | 0.2866325 | 27.33866 | 0 | 0.2171458 | 0 | 1 | 3.076812
PR2400001027 | 7033.CO.BK | CORDIFIX TW528HV | 26167 | 4425 | 0 | 825 | 13542 | 50 | 75 | 7025 | 0 | 25 | 0 | 0 | 25967 | 200 | WAAR | CORDIFIX TW528HV | PR2400001027 | 1500 | 1700 | 1625 | 9 | 64 | 17.04086 | 0 | 3.177109 | 52.15081 | 0.1925521 | 0.2888281 | 27.05357 | 0 | 0.09627604 | 0 | 0 | 2.387064
PR2400001061 | 6867.CO.RCT | CORDIFIX SP1535T | 13472 | 8310 | 0 | 0 | 0 | 27 | 40 | 4260 | 26 | 17 | 792 | 0 | 13472 | 0 | WAAR | CORDIFIX SP1535T | PR2400001061 | 12000 | 18000 | 12350 | 8 | 68.1 | 61.68349 | 0 | 0 | 0 | 0.2004157 | 0.2969121 | 31.62114 | 0.1929929 | 0.1261876 | 5.87886 | 1 | 0
PR2400001198 | 7155.CO.BK | CORDIFIX TW629V8 | 25251 | 1675 | 1825 | 338 | 13903 | 50 | 76 | 7329 | 0 | 55 | 0 | 0 | 25251 | 0 | WAAR | CORDIFIX TW629V8 | PR2400001198 | 800 | 1000 | 920 | 9.7 | 58.3 | 6.633401 | 7.227437 | 1.338561 | 55.05921 | 0.198012 | 0.3009782 | 29.02459 | 0 | 0.2178132 | 0 | 1 | 3.098383
PR2400001216 | 7069.CO.RCT | CORDIFIX TW629V10 | 26821 | 1961 | 1800 | 363 | 14918 | 53 | 79 | 7592 | 0 | 55 | 0 | 0 | 26821 | 0 | WAAR | CORDIFIX TW629V10 | PR2400001216 | 900 | 1100 | 990 | 9.5 | 60 | 7.311435 | 6.711159 | 1.353417 | 55.6206 | 0.1976064 | 0.2945453 | 28.30618 | 0 | 0.2050632 | 0 | 1 | 3.093869
PR2400001217 | 7033.CO.RCT | CORDIFIX TW528HV | 10346 | 1902 | 0 | 339 | 5601 | 10 | 21 | 2473 | 0 | 0 | 0 | 0 | 10346 | 0 | WAAR | CORDIFIX TW528HV | PR2400001217 | 1500 | 1700 | 1530 | 8.8 | 64.2 | 18.38392 | 0 | 3.276629 | 54.13686 | 0.09665571 | 0.202977 | 23.90296 | 0 | 0 | 0 | 0 | 2.29694
PR2400001230 | 7070.CO.RCT | CORDIFIX TW629V15 | 24071 | 1592 | 1800 | 328 | 13427 | 46 | 69 | 6744 | 0 | 65 | 0 | 0 | 24071 | 0 | WAAR | CORDIFIX TW629V15 | PR2400001230 | 1400 | 1600 | 1420 | 9.5 | 62 | 6.613768 | 7.477878 | 1.362636 | 55.78082 | 0.1911013 | 0.286652 | 28.01712 | 0 | 0.2700345 | 0 | 1 | 3.087577
PR2400001230 | 7070.CO.RCT | CORDIFIX TW629V15 | 24071 | 1592 | 1800 | 328 | 13427 | 46 | 69 | 6744 | 0 | 65 | 0 | 0 | 24071 | 0 | WAAR | CORDIFIX TW629V15 | PR2400001230 | 1400 | 1600 | 1420 | 9.5 | 62 | 6.613768 | 7.477878 | 1.362636 | 55.78082 | 0.1911013 | 0.286652 | 28.01712 | 0 | 0.2700345 | 0 | 1 | 3.087577
PR2400001233 | 7161.CO.BK | CORDIFIX TW629V10P | 23471 | 2520 | 912 | 324 | 13266 | 47 | 71 | 6276 | 0 | 55 | 0 | 0 | 23471 | 0 | WAAR | CORDIFIX TW629V10P | PR2400001233 | 900 | 1100 | 1012 | 9.7 | 60 | 10.73665 | 3.885646 | 1.380427 | 56.52081 | 0.2002471 | 0.302501 | 26.73938 | 0 | 0.2343317 | 0 | 1 | 3.015
PR2400001280 | 6867.CO.RCT | CORDIFIX SP1535T | 13550 | 8310 | 0 | 0 | 0 | 27 | 40 | 4342 | 27 | 12 | 792 | 0 | 13550 | 0 | WAAR | CORDIFIX SP1535T | PR2400001280 | 12000 | 18000 | 14200 | 8 | 69.4 | 61.32841 | 0 | 0 | 0 | 0.199262 | 0.295203 | 32.04428 | 0.199262 | 0.08856089 | 5.845018 | 1 | 0
PR2400001294 | 7157.CO.RCT | CORDIFIX ET1600 | 24738 | 16480 | 0 | 241 | 0 | 49 | 49 | 7878 | 24 | 17 | 0 | 0 | 24738 | 0 | WAAR | CORDIFIX ET1600 | PR2400001294 | 10000 | 12000 | 11750 | 6.8 | 61.4 | 66.61816 | 0 | 0.9742097 | 0 | 0.1980758 | 0.1980758 | 31.84574 | 0.09701674 | 0.06872019 | 0 | 1 | 0
PR2400001300 | 7033.CO.RCT | CORDIFIX TW528HV | 12086 | 2220 | 0 | 396 | 6512 | 24 | 36 | 2886 | 0 | 12 | 0 | 0 | 12086 | 0 | WAAR | CORDIFIX TW528HV | PR2400001300 | 1500 | 1700 | 1650 | 9 | 64 | 18.36836 | 0 | 3.276518 | 53.88052 | 0.1985769 | 0.2978653 | 23.87887 | 0 | 0.09928843 | 0 | 0 | 2.288
PR2400001301 | 7069.CO.RCT | CORDIFIX TW629V10 | 16796 | 1129 | 1245 | 229 | 9422 | 33 | 49 | 4652 | 0 | 37 | 0 | 0 | 16796 | 0 | WAAR | CORDIFIX TW629V10 | PR2400001301 | 900 | 1100 | 1050 | 9.6 | 60 | 6.721839 | 7.412479 | 1.36342 | 56.09669 | 0.1964754 | 0.2917361 | 27.69707 | 0 | 0.2202905 | 0 | 1 | 3.095687
PR2400001304 | 7033.CO.BK | CORDIFIX TW528HV | 25138 | 4625 | 0 | 825 | 13527 | 50 | 75 | 6011 | 0 | 25 | 0 | 0 | 25138 | 0 | WAAR | CORDIFIX TW528HV | PR2400001304 | 1500 | 1700 | 1585 | 8.8 | 64.5 | 18.39844 | 0 | 3.281884 | 53.81096 | 0.1989021 | 0.2983531 | 23.91201 | 0 | 0.09945103 | 0 | 0 | 2.28131
PR2400001333 | 7161.CO.BK | CORDIFIX TW629V10P | 23399 | 2520 | 912 | 324 | 13253 | 47 | 72 | 6213 | 0 | 58 | 0 | 0 | 23399 | 0 | WAAR | CORDIFIX TW629V10P | PR2400001333 | 900 | 1100 | 1026 | 9.5 | 60 | 10.76969 | 3.897602 | 1.384675 | 56.63917 | 0.2008633 | 0.3077055 | 26.55242 | 0 | 0.2478738 | 0 | 1 | 3.012045
PR2400001334 | 6821.CO.BK | CORDIFIX TW1159V15 | 23237 | 1251 | 1025 | 650 | 13889 | 45 | 68 | 6184 | 0 | 125 | 0 | 0 | 23237 | 0 | WAAR | CORDIFIX TW1159V15 | PR2400001334 | 1400 | 1600 | 1510 | 10.5 | 58.2 | 5.383655 | 4.411069 | 2.797263 | 59.77105 | 0.1936567 | 0.2926367 | 26.61273 | 0 | 0.5379352 | 0 | 0 | 4.759851
PR2400001335 | 7033.CO.RCT | CORDIFIX TW528HV | 10307 | 1906 | 0 | 340 | 5599 | 21 | 31 | 2400 | 0 | 10 | 0 | 0 | 10307 | 0 | WAAR | CORDIFIX TW528HV | PR2400001335 | 1500 | 1700 | 1560 | 8.8 | 64.1 | 18.49229 | 0 | 3.298729 | 54.32231 | 0.203745 | 0.3007665 | 23.28515 | 0 | 0.09702144 | 0 | 0 | 2.291301
PR2400001570 | 7070.CO.RCT | CORDIFIX TW629V15 | 12722 | 849 | 959 | 175 | 7173 | 25 | 37 | 3474 | 0 | 30 | 0 | 0 | 12722 | 0 | WAAR | CORDIFIX TW629V15 | PR2400001570 | 1400 | 1600 | 1440 | 9.6 | 62 | 6.673479 | 7.538123 | 1.37557 | 56.38264 | 0.19651 | 0.2908348 | 27.30703 | 0 | 0.235812 | 0 | 1 | 3.094546
PR2400001574 | 7033.CO.RCT | CORDIFIX TW528HV | 13416 | 2443 | 0 | 441 | 7244 | 27 | 40 | 3211 | 0 | 10 | 0 | 0 | 13416 | 0 | WAAR | CORDIFIX TW528HV | PR2400001574 | 1500 | 1700 | 1590 | 8.9 | 64.3 | 18.2096 | 0 | 3.28712 | 53.99523 | 0.2012522 | 0.2981515 | 23.93411 | 0 | 0.07453787 | 0 | 0 | 2.312861
PR2400001574 | 7033.CO.RCT | CORDIFIX TW528HV | 13416 | 2443 | 0 | 441 | 7244 | 27 | 40 | 3211 | 0 | 10 | 0 | 0 | 13416 | 0 | WAAR | CORDIFIX TW528HV | PR2400001574 | 1500 | 1700 | 1590 | 8.9 | 64.3 | 18.2096 | 0 | 3.28712 | 53.99523 | 0.2012522 | 0.2981515 | 23.93411 | 0 | 0.07453787 | 0 | 0 | 2.312861
PR2400001596 | 7161.CO.BK | CORDIFIX TW629V10P | 23397 | 2520 | 912 | 324 | 13252 | 48 | 72 | 6214 | 0 | 55 | 0 | 0 | 23397 | 0 | WAAR | CORDIFIX TW629V10P | PR2400001596 | 900 | 1100 | 1002 | 9.6 | 60 | 10.77061 | 3.897936 | 1.384793 | 56.63974 | 0.2051545 | 0.3077318 | 26.55896 | 0 | 0.2350729 | 0 | 1 | 3.011818
PR2400001627 | 7069.CO.RCT | CORDIFIX TW629V10 | 28719 | 1904 | 2100 | 386 | 15881 | 55 | 84 | 8259 | 0 | 50 | 0 | 0 | 28719 | 0 | WAAR | CORDIFIX TW629V10 | PR2400001627 | 900 | 1100 | 1085 | 9.6 | 60.3 | 6.629757 | 7.312232 | 1.344058 | 55.29789 | 0.1915108 | 0.2924893 | 28.75797 | 0 | 0.1741008 | 0 | 1 | 3.093701
PR2400001627 | 7069.CO.RCT | CORDIFIX TW629V10 | 28719 | 1904 | 2100 | 386 | 15881 | 55 | 84 | 8259 | 0 | 50 | 0 | 0 | 28719 | 0 | WAAR | CORDIFIX TW629V10 | PR2400001627 | 900 | 1100 | 1085 | 9.6 | 60.3 | 6.629757 | 7.312232 | 1.344058 | 55.29789 | 0.1915108 | 0.2924893 | 28.75797 | 0 | 0.1741008 | 0 | 1 | 3.093701
PR2400001673 | 7033.CO.BK | CORDIFIX TW528HV | 25341 | 4625 | 0 | 825 | 13527 | 50 | 74 | 6215 | 0 | 25 | 0 | 0 | 25341 | 0 | WAAR | CORDIFIX TW528HV | PR2400001673 | 1500 | 1700 | 1590 | 8.9 | 64.1 | 18.25106 | 0 | 3.255594 | 53.3799 | 0.1973087 | 0.2920169 | 24.52547 | 0 | 0.09865435 | 0 | 0 | 2.28131
PR2400001678 | 7155.CO.BK | CORDIFIX TW629V8 | 25495 | 1675 | 1825 | 338 | 13903 | 50 | 75 | 7574 | 0 | 55 | 0 | 0 | 25495 | 0 | WAAR | CORDIFIX TW629V8 | PR2400001678 | 800 | 1000 | 952 | 9.6 | 56.7 | 6.569916 | 7.158266 | 1.32575 | 54.53226 | 0.1961169 | 0.2941753 | 29.70779 | 0 | 0.2157286 | 0 | 1 | 3.098383
PR2400001679 | 7069.CO.RCT | CORDIFIX TW629V10 | 25125 | 1653 | 1823 | 335 | 13780 | 48 | 73 | 7358 | 0 | 55 | 0 | 0 | 25125 | 0 | WAAR | CORDIFIX TW629V10 | PR2400001679 | 900 | 1100 | 1040 | 9.6 | 60.3 | 6.579104 | 7.255721 | 1.333333 | 54.84577 | 0.1910448 | 0.2905473 | 29.28557 | 0 | 0.2189055 | 0 | 1 | 3.092175
PR2400001731 | 7161.CO.BK | CORDIFIX TW629V10P | 23658 | 2520 | 912 | 324 | 13267 | 48 | 72 | 6460 | 0 | 55 | 0 | 0 | 23658 | 0 | WAAR | CORDIFIX TW629V10P | PR2400001731 | 900 | 1100 | 950 | 9.6 | 60 | 10.65179 | 3.854933 | 1.369516 | 56.07828 | 0.2028912 | 0.3043368 | 27.30577 | 0 | 0.2324795 | 0 | 1 | 3.015227
PR2400001732 | 7069.CO.RCT | CORDIFIX TW629V10 | 24713 | 1652 | 1823 | 335 | 13800 | 49 | 72 | 6927 | 0 | 55 | 0 | 0 | 24713 | 0 | WAAR | CORDIFIX TW629V10 | PR2400001732 | 900 | 1100 | 1068 | 9.6 | 60 | 6.684741 | 7.376684 | 1.355562 | 55.84106 | 0.1982762 | 0.2913446 | 28.02978 | 0 | 0.2225549 | 0 | 1 | 3.097554
PR2400001789 | 7156.CO.RCT | CORDIFIX ET1587 | 13196 | 9083 | 0 | 16 | 0 | 13 | 38 | 4046 | 0 | 0 | 0 | 0 | 13196 | 0 | WAAR | CORDIFIX ET1587 | PR2400001789 | 9500 | 10500 | 10160 | 3.9 | 64.4 | 68.83146 | 0 | 0.1212489 | 0 | 0.0985147 | 0.2879661 | 30.66081 | 0 | 0 | 0 | 1 | 0
PR2400001816 | 7152.CO.BK | CORDIFIX TW1159LB | 25433 | 1375 | 1125 | 572 | 15293 | 50 | 74 | 6813 | 0 | 131 | 0 | 0 | 25433 | 0 | WAAR | CORDIFIX TW1159LB | PR2400001816 | 1200 | 1400 | 1225 | 10.5 | 57.6 | 5.406362 | 4.423387 | 2.249047 | 60.13054 | 0.196595 | 0.2909606 | 26.78803 | 0 | 0.5150788 | 0 | 0 | 4.771416
PR2400001853 | 7033.CO.RCT | CORDIFIX TW528HV | 10352 | 1705 | 0 | 340 | 5595 | 20 | 31 | 2451 | 0 | 10 | 0 | 0 | 10152 | 200 | WAAR | CORDIFIX TW528HV | PR2400001853 | 1500 | 1700 | 1660 | 9 | 64 | 16.79472 | 0 | 3.349094 | 55.11229 | 0.1970055 | 0.3053586 | 24.14303 | 0 | 0.09850276 | 0 | 0 | 2.559589
PR2400001854 | 6867.CO.RCT | CORDIFIX SP1535T | 14500 | 9310 | 0 | 0 | 0 | 29 | 45 | 4183 | 29 | 17 | 887 | 0 | 14500 | 0 | WAAR | CORDIFIX SP1535T | PR2400001854 | 12000 | 18000 | 13250 | 6.1 | 68.6 | 64.2069 | 0 | 0 | 0 | 0.2 | 0.3103448 | 28.84828 | 0.2 | 0.1172414 | 6.117241 | 1 | 0
PR2400001885 | 7161.CO.BK | CORDIFIX TW629V10P | 23368 | 2520 | 912 | 325 | 13253 | 47 | 71 | 6185 | 0 | 55 | 0 | 0 | 23368 | 0 | WAAR | CORDIFIX TW629V10P | PR2400001885 | 900 | 1100 | 1030 | 9.5 | 60 | 10.78398 | 3.902773 | 1.390791 | 56.71431 | 0.2011298 | 0.3038343 | 26.46782 | 0 | 0.2353646 | 0 | 1 | 3.012045
PR2400001909 | 7069.CO.BK | CORDIFIX TW629V10 | 25871 | 1700 | 1875 | 345 | 14178 | 50 | 75 | 7590 | 0 | 58 | 0 | 0 | 25871 | 0 | WAAR | CORDIFIX TW629V10 | PR2400001909 | 900 | 1100 | 984 | 9.7 | 60 | 6.571064 | 7.247497 | 1.333539 | 54.80267 | 0.1932666 | 0.2898999 | 29.33787 | 0 | 0.2241892 | 0 | 1 | 3.093382
PR2400001977 | 6821.CO.RCT | CORDIFIX TW1159V15 | 28662 | 1557 | 1275 | 809 | 17277 | 59 | 84 | 7457 | 0 | 144 | 0 | 0 | 28662 | 0 | WAAR | CORDIFIX TW1159V15 | PR2400001977 | 1400 | 1600 | 1575 | 10.5 | 58.1 | 5.43228 | 4.448399 | 2.822553 | 60.27842 | 0.2058475 | 0.293071 | 26.01703 | 0 | 0.5024074 | 0 | 0 | 4.758496
PR2400002027 | 7069.CO.RCT | CORDIFIX TW629V10 | 24944 | 1652 | 1825 | 335 | 13793 | 49 | 73 | 7162 | 0 | 55 | 0 | 0 | 24944 | 0 | WAAR | CORDIFIX TW629V10 | PR2400002027 | 900 | 1100 | 944 | 9.6 | 57.6 | 6.622835 | 7.316389 | 1.343008 | 55.29586 | 0.19644 | 0.2926555 | 28.71232 | 0 | 0.2204939 | 0 | 1 | 3.094202
PR2400002085 | 7033.CO.BK | CORDIFIX TW528HV | 24896 | 4425 | 0 | 825 | 13542 | 49 | 74 | 5756 | 0 | 25 | 0 | 0 | 24696 | 200 | WAAR | CORDIFIX TW528HV | PR2400002085 | 1500 | 1700 | 1625 | 8.8 | 65 | 17.91788 | 0 | 3.340622 | 54.83479 | 0.1984127 | 0.2996437 | 23.30742 | 0 | 0.101231 | 0 | 0 | 2.387064
PR2400002186 | 7033.CO.RCT | CORDIFIX TW528HV | 28768 | 5236 | 0 | 934 | 15314 | 57 | 84 | 6918 | 0 | 25 | 0 | 0 | 28568 | 200 | WAAR | CORDIFIX TW528HV | PR2400002186 | 1500 | 1700 | 1520 | 8.8 | 64 | 18.3282 | 0 | 3.269392 | 53.60543 | 0.1995239 | 0.2940353 | 24.21591 | 0 | 0.0875105 | 0 | 0 | 2.281306
PR2400002186 | 7033.CO.RCT | CORDIFIX TW528HV | 28768 | 5236 | 0 | 934 | 15314 | 57 | 84 | 6918 | 0 | 25 | 0 | 0 | 28568 | 200 | WAAR | CORDIFIX TW528HV | PR2400002186 | 1500 | 1700 | 1520 | 8.8 | 64 | 18.3282 | 0 | 3.269392 | 53.60543 | 0.1995239 | 0.2940353 | 24.21591 | 0 | 0.0875105 | 0 | 0 | 2.281306
PR2400002187 | 7070.CO.RCT | CORDIFIX TW629V15 | 15719 | 1056 | 1193 | 218 | 8892 | 31 | 46 | 4248 | 0 | 35 | 0 | 0 | 15719 | 0 | WAAR | CORDIFIX TW629V15 | PR2400002187 | 1400 | 1600 | 1470 | 9.7 | 62 | 6.717985 | 7.589541 | 1.386857 | 56.56848 | 0.1972136 | 0.2926395 | 27.02462 | 0 | 0.2226605 | 0 | 1 | 3.083931
PR2400002187 | 7070.CO.RCT | CORDIFIX TW629V15 | 15719 | 1056 | 1193 | 218 | 8892 | 31 | 46 | 4248 | 0 | 35 | 0 | 0 | 15719 | 0 | WAAR | CORDIFIX TW629V15 | PR2400002187 | 1400 | 1600 | 1470 | 9.7 | 62 | 6.717985 | 7.589541 | 1.386857 | 56.56848 | 0.1972136 | 0.2926395 | 27.02462 | 0 | 0.2226605 | 0 | 1 | 3.083931
PR2400002231 | 7161.CO.BK | CORDIFIX TW629V10P | 23341 | 2520 | 912 | 325 | 13253 | 48 | 72 | 6156 | 0 | 55 | 0 | 0 | 23341 | 0 | WAAR | CORDIFIX TW629V10P | PR2400002231 | 900 | 1100 | 1060 | 9.6 | 60 | 10.79645 | 3.907288 | 1.3924 | 56.77992 | 0.2056467 | 0.3084701 | 26.37419 | 0 | 0.2356369 | 0 | 1 | 3.012045
PR2400002254 | 7161.CO.BK | CORDIFIX TW629V10P | 23324 | 2520 | 912 | 324 | 13252 | 48 | 71 | 6142 | 0 | 55 | 0 | 0 | 23324 | 0 | WAAR | CORDIFIX TW629V10P | PR2400002254 | 900 | 1100 | 1072 | 9.6 | 60 | 10.80432 | 3.910135 | 1.389127 | 56.81701 | 0.2057966 | 0.3044075 | 26.33339 | 0 | 0.2358086 | 0 | 1 | 3.011818
PR2400002352 | 7070.CO.RCT | CORDIFIX TW629V15 | 13473 | 920 | 1040 | 189 | 7768 | 27 | 43 | 3486 | 0 | 0 | 0 | 0 | 13473 | 0 | WAAR | CORDIFIX TW629V15 | PR2400002352 | 1400 | 1600 | 1440 | 9.8 | 62 | 6.828472 | 7.719142 | 1.402806 | 57.65605 | 0.2004008 | 0.3191568 | 25.87397 | 0 | 0 | 0 | 1 | 3.091347
PR2400002353 | 6821.CO.RCT | CORDIFIX TW1159V15 | 23100 | 1250 | 1024 | 650 | 13898 | 45 | 68 | 6040 | 0 | 125 | 0 | 0 | 23100 | 0 | WAAR | CORDIFIX TW1159V15 | PR2400002353 | 1400 | 1600 | 1420 | 10.5 | 58.4 | 5.411255 | 4.4329 | 2.813853 | 60.1645 | 0.1948052 | 0.2943723 | 26.14719 | 0 | 0.5411255 | 0 | 0 | 4.767124
PR2400002354 | 7137.CO.RCT | CORDIFIX HZBTC | 7666 | 2363 | 0 | 300 | 1950 | 15 | 22 | 2950 | 0 | 4 | 0 | 0 | 7604 | 62 | WAAR | CORDIFIX HZBTC | PR2400002354 | 1200 | 1400 | 1290 | 8.3 | 56.4 | 31.07575 | 0 | 3.945292 | 25.6444 | 0.1972646 | 0.2893214 | 38.79537 | 0 | 0.05260389 | 0 | 0 | 0.6436733
PR2400002426 | 7161.CO.BK | CORDIFIX TW629V10P | 23312 | 2520 | 912 | 324 | 13267 | 48 | 72 | 6114 | 0 | 55 | 0 | 0 | 23312 | 0 | WAAR | CORDIFIX TW629V10P | PR2400002426 | 900 | 1100 | 1036 | 9.5 | 60 | 10.80988 | 3.912148 | 1.389842 | 56.9106 | 0.2059025 | 0.3088538 | 26.22684 | 0 | 0.23593 | 0 | 1 | 3.015227
PR2400002453 | 7070.CO.RCT | CORDIFIX TW629V15 | 23784 | 1642 | 1856 | 338 | 13841 | 48 | 70 | 5939 | 0 | 50 | 0 | 0 | 23784 | 0 | WAAR | CORDIFIX TW629V15 | PR2400002453 | 1400 | 1600 | 1555 | 9.5 | 62 | 6.903801 | 7.803565 | 1.421123 | 58.19458 | 0.2018163 | 0.2943155 | 24.97057 | 0 | 0.2102254 | 0 | 1 | 3.086329
PR2400002474 | 6867.CO.RCT | CORDIFIX SP1535T | 12029 | 7566 | 0 | 0 | 0 | 24 | 36 | 3643 | 24 | 15 | 721 | 0 | 12029 | 0 | WAAR | CORDIFIX SP1535T | PR2400002474 | 12000 | 18000 | 16500 | 8 | 69.5 | 62.898 | 0 | 0 | 0 | 0.1995178 | 0.2992767 | 30.28514 | 0.1995178 | 0.1246986 | 5.993848 | 1 | 0
PR2400002485 | 7069.CO.RCT | CORDIFIX TW629V10 | 24295 | 1652 | 1825 | 335 | 13790 | 0 | 72 | 6566 | 0 | 55 | 0 | 0 | 24295 | 0 | WAAR | CORDIFIX TW629V10 | PR2400002485 | 900 | 1100 | 984 | 9.6 | 60 | 6.799753 | 7.511834 | 1.378885 | 56.76065 | 0 | 0.2963573 | 27.02614 | 0 | 0.226384 | 0 | 1 | 3.093529
PR2400002485 | 7069.CO.RCT | CORDIFIX TW629V10 | 24295 | 1652 | 1825 | 335 | 13790 | 0 | 72 | 6566 | 0 | 55 | 0 | 0 | 24295 | 0 | WAAR | CORDIFIX TW629V10 | PR2400002485 | 900 | 1100 | 984 | 9.6 | 60 | 6.799753 | 7.511834 | 1.378885 | 56.76065 | 0 | 0.2963573 | 27.02614 | 0 | 0.226384 | 0 | 1 | 3.093529
PR2400002524 | 7033.CO.BK | CORDIFIX TW528HV | 25332 | 4625 | 0 | 825 | 13527 | 49 | 75 | 6206 | 0 | 25 | 0 | 0 | 25332 | 0 | WAAR | CORDIFIX TW528HV | PR2400002524 | 1500 | 1700 | 1510 | 8.9 | 64.2 | 18.25754 | 0 | 3.25675 | 53.39886 | 0.1934312 | 0.2960682 | 24.49866 | 0 | 0.0986894 | 0 | 0 | 2.28131
PR2400002532 | 7161.CO.BK | CORDIFIX TW629V10P | 23500 | 2520 | 912 | 325 | 13252 | 48 | 72 | 6316 | 0 | 55 | 0 | 0 | 23500 | 0 | WAAR | CORDIFIX TW629V10P | PR2400002532 | 900 | 1100 | 1060 | 9.7 | 60 | 10.7234 | 3.880851 | 1.382979 | 56.39149 | 0.2042553 | 0.306383 | 26.8766 | 0 | 0.2340426 | 0 | 1 | 3.011818
PR2400002603 | 7033.CO.RCT | CORDIFIX TW528HV | 15116 | 2830 | 0 | 505 | 8292 | 31 | 46 | 3397 | 0 | 15 | 0 | 0 | 15116 | 0 | WAAR | CORDIFIX TW528HV | PR2400002603 | 1500 | 1700 | 1520 | 8.7 | 64 | 18.72188 | 0 | 3.340831 | 54.85578 | 0.2050807 | 0.3043133 | 22.47288 | 0 | 0.0992326 | 0 | 0 | 2.285428
PR2400002689 | 7161.CO.BK | CORDIFIX TW629V10P | 23638 | 2520 | 1000 | 324 | 13267 | 48 | 72 | 6335 | 0 | 72 | 0 | 0 | 23638 | 0 | WAAR | CORDIFIX TW629V10P | PR2400002689 | 900 | 1100 | 1070 | 9.6 | 60 | 10.6608 | 4.230476 | 1.370674 | 56.12573 | 0.2030629 | 0.3045943 | 26.80007 | 0 | 0.3045943 | 0 | 1 | 2.939847
PR2400002690 | 7152.CO.BK | CORDIFIX TW1159LB | 25211 | 1375 | 1125 | 572 | 15278 | 50 | 75 | 6611 | 0 | 125 | 0 | 0 | 25211 | 0 | WAAR | CORDIFIX TW1159LB | PR2400002690 | 1200 | 1400 | 1275 | 10.7 | 56.4 | 5.453969 | 4.462338 | 2.268851 | 60.60053 | 0.1983261 | 0.2974892 | 26.22268 | 0 | 0.4958153 | 0 | 0 | 4.766736
PR2400002783 | 7033.CO.RCT | CORDIFIX TW528HV | 9123 | 1665 | 0 | 297 | 4888 | 9 | 18 | 2237 | 0 | 9 | 0 | 0 | 9123 | 0 | WAAR | CORDIFIX TW528HV | PR2400002783 | 1500 | 1700 | 1640 | 9 | 64.1 | 18.25058 | 0 | 3.255508 | 53.57887 | 0.09865176 | 0.1973035 | 24.52044 | 0 | 0.09865176 | 0 | 0 | 2.289874
PR2400002785 | 7070.CO.RCT | CORDIFIX TW629V15 | 12331 | 828 | 936 | 171 | 6995 | 24 | 36 | 3319 | 0 | 22 | 0 | 0 | 12331 | 0 | WAAR | CORDIFIX TW629V15 | PR2400002785 | 1400 | 1600 | 1575 | 9.5 | 60 | 6.714784 | 7.590625 | 1.386749 | 56.72695 | 0.1946314 | 0.2919471 | 26.9159 | 0 | 0.1784121 | 0 | 1 | 3.093027
PR2400002825 | 7069.CO.RCT | CORDIFIX TW629V10 | 25594 | 1893 | 1823 | 335 | 13785 | 48 | 72 | 7578 | 0 | 60 | 0 | 0 | 25594 | 0 | WAAR | CORDIFIX TW629V10 | PR2400002825 | 900 | 1100 | 1004 | 9.8 | 60.5 | 7.396265 | 7.122763 | 1.308901 | 53.86028 | 0.187544 | 0.2813159 | 29.6085 | 0 | 0.2344299 | 0 | 1 | 2.893515
PR2400002825 | 7069.CO.RCT | CORDIFIX TW629V10 | 25594 | 1893 | 1823 | 335 | 13785 | 48 | 72 | 7578 | 0 | 60 | 0 | 0 | 25594 | 0 | WAAR | CORDIFIX TW629V10 | PR2400002825 | 900 | 1100 | 1004 | 9.8 | 60.5 | 7.396265 | 7.122763 | 1.308901 | 53.86028 | 0.187544 | 0.2813159 | 29.6085 | 0 | 0.2344299 | 0 | 1 | 2.893515
PR2400002825 | 7069.CO.RCT | CORDIFIX TW629V10 | 25594 | 1893 | 1823 | 335 | 13785 | 48 | 72 | 7578 | 0 | 60 | 0 | 0 | 25594 | 0 | WAAR | CORDIFIX TW629V10 | PR2400002825 | 900 | 1100 | 1004 | 9.8 | 60.5 | 7.396265 | 7.122763 | 1.308901 | 53.86028 | 0.187544 | 0.2813159 | 29.6085 | 0 | 0.2344299 | 0 | 1 | 2.893515
PR2400002826 | 7033.CO.BK | CORDIFIX TW528HV | 25372 | 4700 | 0 | 825 | 13527 | 50 | 74 | 6171 | 0 | 25 | 0 | 0 | 25372 | 0 | WAAR | CORDIFIX TW528HV | PR2400002826 | 1500 | 1700 | 1635 | 8.9 | 64.3 | 18.52436 | 0 | 3.251616 | 53.31468 | 0.1970676 | 0.2916601 | 24.32209 | 0 | 0.09853382 | 0 | 0 | 2.244906
PR2400002881 | 7033.CO.RCT | CORDIFIX TW528HV | 15227 | 2630 | 0 | 505 | 8288 | 31 | 46 | 3512 | 0 | 15 | 0 | 0 | 15027 | 200 | WAAR | CORDIFIX TW528HV | PR2400002881 | 1500 | 1700 | 1550 | 8.9 | 64.2 | 17.50183 | 0 | 3.360618 | 55.15406 | 0.2062953 | 0.3061157 | 23.37127 | 0 | 0.09982032 | 0 | 0 | 2.458038
PR2400003006 | 7070.CO.RCT | CORDIFIX TW629V15 | 23226 | 2230 | 892 | 290 | 14122 | 42 | 67 | 5528 | 0 | 55 | 0 | 0 | 23226 | 0 | WAAR | CORDIFIX TW629V15 | PR2400003006 | 1400 | 1600 | 1575 | 9.6 | 62 | 9.601309 | 3.840524 | 1.248601 | 60.80255 | 0.1808318 | 0.2884698 | 23.80091 | 0 | 0.2368036 | 0 | 1 | 3.528238
PR2400003080 | 7163.CO.RCT | CORDIFIX TW95EVL | 1958.55 | 306 | 29 | 56 | 1116.792 | 4 | 4 | 430 | 0 | 5 | 0 | 0 | 1950.792 | 7.758 | WAAR | CORDIFIX TW95EVL | PR2400003080 | 1750 | 1950 | 1795 | 9.2 | 62 | 15.68594 | 1.486576 | 2.870629 | 57.24813 | 0.2050449 | 0.2050449 | 22.04233 | 0 | 0.2563062 | 0 | 0 | 2.600292
PR2400003081 | 7069.CO.RCT | CORDIFIX TW629V10 | 24742 | 1652 | 1822 | 335 | 13804 | 49 | 73 | 6952 | 0 | 55 | 0 | 0 | 24742 | 0 | WAAR | CORDIFIX TW629V10 | PR2400003081 | 900 | 1100 | 1056 | 9.6 | 60 | 6.676906 | 7.363996 | 1.353973 | 55.79177 | 0.1980438 | 0.2950449 | 28.09797 | 0 | 0.2222941 | 0 | 1 | 3.099344
PR2400003081 | 7069.CO.RCT | CORDIFIX TW629V10 | 24742 | 1652 | 1822 | 335 | 13804 | 49 | 73 | 6952 | 0 | 55 | 0 | 0 | 24742 | 0 | WAAR | CORDIFIX TW629V10 | PR2400003081 | 900 | 1100 | 1056 | 9.6 | 60 | 6.676906 | 7.363996 | 1.353973 | 55.79177 | 0.1980438 | 0.2950449 | 28.09797 | 0 | 0.2222941 | 0 | 1 | 3.099344
PR2400003094 | 7137.CO.RCT | CORDIFIX HZBTC | 7967 | 2504 | 0 | 318 | 2075 | 16 | 24 | 2952 | 0 | 4 | 0 | 0 | 7893 | 74 | WAAR | CORDIFIX HZBTC | PR2400003094 | 1200 | 1400 | 1320 | 8.5 | 55.3 | 31.72431 | 0 | 4.028886 | 26.28912 | 0.2027113 | 0.3040669 | 37.40023 | 0 | 0.05067782 | 0 | 0 | 0.6463658
PR2400003095 | 6821.CO.RCT | CORDIFIX TW1159V15 | 24913 | 1343 | 1099 | 700 | 14917 | 48 | 72 | 6601 | 0 | 133 | 0 | 0 | 24913 | 0 | WAAR | CORDIFIX TW1159V15 | PR2400003095 | 1400 | 1600 | 1540 | 10.7 | 57.7 | 5.39076 | 4.411352 | 2.809778 | 59.87637 | 0.1926705 | 0.2890057 | 26.49621 | 0 | 0.5338578 | 0 | 0 | 4.764644
PR2400003106 | 7069.CO.BK | CORDIFIX TW629V10 | 25441 | 1700 | 1875 | 345 | 14193 | 50 | 75 | 7148 | 0 | 55 | 0 | 0 | 25441 | 0 | WAAR | CORDIFIX TW629V10 | PR2400003106 | 900 | 1100 | 1078 | 9.6 | 60 | 6.682127 | 7.369993 | 1.356079 | 55.7879 | 0.1965332 | 0.2947997 | 28.09638 | 0 | 0.2161865 | 0 | 1 | 3.096655
PR2400003139 | 7070.CO.RCT | CORDIFIX TW629V15 | 20414 | 1970 | 788 | 256 | 12470 | 40 | 59 | 4786 | 0 | 45 | 0 | 0 | 20414 | 0 | WAAR | CORDIFIX TW629V15 | PR2400003139 | 1400 | 1600 | 1540 | 9.5 | 62.6 | 9.65024 | 3.860096 | 1.254041 | 61.08553 | 0.195944 | 0.2890173 | 23.44469 | 0 | 0.220437 | 0 | 1 | 3.526686
PR2400003308 | 7161.CO.BK | CORDIFIX TW629V10P | 23427 | 2520 | 912 | 325 | 13252 | 48 | 72 | 6243 | 0 | 55 | 0 | 0 | 23427 | 0 | WAAR | CORDIFIX TW629V10P | PR2400003308 | 900 | 1100 | 1060 | 9.7 | 60 | 10.75682 | 3.892944 | 1.387288 | 56.56721 | 0.2048918 | 0.3073377 | 26.64874 | 0 | 0.2347718 | 0 | 1 | 3.011818
PR2400003358 | 7033.CO.BK | CORDIFIX TW528HV | 24236 | 4240 | 0 | 792 | 12992 | 48 | 72 | 5867 | 0 | 25 | 0 | 0 | 24036 | 200 | WAAR | CORDIFIX TW528HV | PR2400003358 | 1500 | 1700 | 1650 | 9 | 64.2 | 17.64021 | 0 | 3.295057 | 54.05225 | 0.1997004 | 0.2995507 | 24.40922 | 0 | 0.1040107 | 0 | 0 | 2.390038
PR2400003361 | 7069.CO.RCT | CORDIFIX TW629V10 | 11873 | 816 | 900 | 165 | 6827 | 24 | 36 | 3080 | 0 | 25 | 0 | 0 | 11873 | 0 | WAAR | CORDIFIX TW629V10 | PR2400003361 | 900 | 1100 | 990 | 9.6 | 60.6 | 6.872736 | 7.580224 | 1.389708 | 57.50021 | 0.2021393 | 0.303209 | 25.94121 | 0 | 0.2105618 | 0 | 1 | 3.103182
PR2400003361 | 7069.CO.RCT | CORDIFIX TW629V10 | 11873 | 816 | 900 | 165 | 6827 | 24 | 36 | 3080 | 0 | 25 | 0 | 0 | 11873 | 0 | WAAR | CORDIFIX TW629V10 | PR2400003361 | 900 | 1100 | 990 | 9.6 | 60.6 | 6.872736 | 7.580224 | 1.389708 | 57.50021 | 0.2021393 | 0.303209 | 25.94121 | 0 | 0.2105618 | 0 | 1 | 3.103182
PR2400003468 | 7034.CO.RCT | CORDIFIX TW545 | 20947 | 9289 | 0 | 1222 | 0 | 41 | 60 | 10278 | 32 | 25 | 0 | 0 | 20947 | 0 | WAAR | CORDIFIX TW545 | PR2400003468 | 5000 | 6000 | 5650 | 8.5 | 44.5 | 44.34525 | 0 | 5.833771 | 0 | 0.1957321 | 0.2864372 | 49.06669 | 0.1527665 | 0.1193488 | 0 | 0 | 0
PR2400003480 | 7033.CO.RCT | CORDIFIX TW528HV | 27463 | 4800 | 0 | 891 | 14613 | 54 | 80 | 6800 | 0 | 25 | 0 | 0 | 27263 | 200 | WAAR | CORDIFIX TW528HV | PR2400003480 | 1500 | 1700 | 1530 | 9 | 64 | 17.60628 | 0 | 3.268166 | 53.60012 | 0.1980706 | 0.293438 | 24.94223 | 0 | 0.09169937 | 0 | 0 | 2.3746125
PR2400003480 | 7033.CO.RCT | CORDIFIX TW528HV | 27463 | 4800 | 0 | 891 | 14613 | 54 | 80 | 6800 | 0 | 25 | 0 | 0 | 27263 | 200 | WAAR | CORDIFIX TW528HV | PR2400003480 | 1500 | 1700 | 1530 | 9 | 64 | 17.60628 | 0 | 3.268166 | 53.60012 | 0.1980706 | 0.293438 | 24.94223 | 0 | 0.09169937 | 0 | 0 | 2.3746125
PR2400003485 | 7069.CO.BK | CORDIFIX TW629V10 | 25250 | 1700 | 1875 | 345 | 14178 | 50 | 75 | 6967 | 0 | 60 | 0 | 0 | 25250 | 0 | WAAR | CORDIFIX TW629V10 | PR2400003485 | 900 | 1100 | 1070 | 9.7 | 58.7 | 6.732673 | 7.425743 | 1.366337 | 56.1505 | 0.1980198 | 0.2970297 | 27.59208 | 0 | 0.2376238 | 0 | 1 | 3.093382
PR2400003504 | 7156.CO.RCT | CORDIFIX ET1587 | 10621 | 7175 | 0 | 10 | 0 | 5 | 10 | 3415 | 6 | 0 | 0 | 0 | 10621 | 0 | WAAR | CORDIFIX ET1587 | PR2400003504 | 9500 | 10500 | 9620 | 4.8 | 65.8 | 67.55484 | 0 | 0.09415309 | 0 | 0.04707655 | 0.09415309 | 32.15328 | 0.05649186 | 0 | 0 | 1 | 0
PR2400003508 | 7070.CO.RCT | CORDIFIX TW629V15 | 10396 | 1000 | 400 | 130 | 6342 | 20 | 30 | 2450 | 0 | 24 | 0 | 0 | 10396 | 0 | WAAR | CORDIFIX TW629V15 | PR2400003508 | 1400 | 1600 | 1540 | 9.6 | 62 | 9.619084 | 3.847634 | 1.250481 | 61.00423 | 0.1923817 | 0.2885725 | 23.56676 | 0 | 0.230858 | 0 | 1 | 3.5334
PR2400003508 | 7070.CO.RCT | CORDIFIX TW629V15 | 10396 | 1000 | 400 | 130 | 6342 | 20 | 30 | 2450 | 0 | 24 | 0 | 0 | 10396 | 0 | WAAR | CORDIFIX TW629V15 | PR2400003508 | 1400 | 1600 | 1540 | 9.6 | 62 | 9.619084 | 3.847634 | 1.250481 | 61.00423 | 0.1923817 | 0.2885725 | 23.56676 | 0 | 0.230858 | 0 | 1 | 3.5334
PR2400003552 | 7069.CO.RCT | CORDIFIX TW629V10 | 24621 | 1650 | 1823 | 335 | 13804 | 49 | 73 | 6837 | 0 | 55 | 0 | 0 | 24626 | -5 | WAAR | CORDIFIX TW629V10 | PR2400003552 | 900 | 1100 | 954 | 9.8 | 60 | 6.700236 | 7.402745 | 1.360351 | 56.05458 | 0.1989767 | 0.2964347 | 27.76334 | 0 | 0.2233412 | 0 | 1 | 3.100236
PR2400003552 | 7069.CO.RCT | CORDIFIX TW629V10 | 24621 | 1650 | 1823 | 335 | 13804 | 49 | 73 | 6837 | 0 | 55 | 0 | 0 | 24626 | -5 | WAAR | CORDIFIX TW629V10 | PR2400003552 | 900 | 1100 | 954 | 9.8 | 60 | 6.700236 | 7.402745 | 1.360351 | 56.05458 | 0.1989767 | 0.2964347 | 27.76334 | 0 | 0.2233412 | 0 | 1 | 3.100236
PR2400003592 | 6821.CO.BK | CORDIFIX TW1159V15 | 28856.933 | 1574.933 | 1275 | 809 | 17289 | 56 | 84 | 7610 | 0 | 159 | 0 | 0 | 28856.933 | 0 | WAAR | CORDIFIX TW1159V15 | PR2400003592 | 1400 | 1600 | 1400 | 10.4 | 58.1 | 5.457728 | 4.418349 | 2.803486 | 59.91281 | 0.1940608 | 0.2910912 | 26.37148 | 0 | 0.5509941 | 0 | 0 | 4.731838
PR2400003652 | 6867.CO.RCT | CORDIFIX SP1535T | 12959 | 8310 | 0 | 0 | 0 | 27 | 40 | 3739 | 26 | 17 | 800 | 0 | 12959 | 0 | WAAR | CORDIFIX SP1535T | PR2400003652 | 12000 | 18000 | 16150 | 6.3 | 68.9 | 64.12532 | 0 | 0 | 0 | 0.2083494 | 0.3086658 | 28.85253 | 0.2006328 | 0.131183 | 6.173316 | 1 | 0
PR2400003707 | 7157.CO.RCT | CORDIFIX ET1600 | 23872 | 15605 | 0 | 228 | 0 | 49 | 46 | 7904 | 23 | 17 | 0 | 0 | 23872 | 0 | WAAR | CORDIFIX ET1600 | PR2400003707 | 10000 | 12000 | 10600 | 6.9 | 62.4 | 65.36947 | 0 | 0.9550938 | 0 | 0.2052614 | 0.1926944 | 33.10992 | 0.09634718 | 0.07121314 | 0 | 1 | 0
PR2400003746 | 7069.CO.RCT | CORDIFIX TW629V10 | 24305 | 1652 | 1822 | 0 | 13770 | 51 | 73 | 6541 | 0 | 61 | 0 | 0 | 23970 | 335 | WAAR | CORDIFIX TW629V10 | PR2400003746 | 900 | 1100 | 998 | 9.6 | 60.1 | 6.891948 | 7.601168 | 0 | 57.44681 | 0.212766 | 0.3045474 | 27.28828 | 0 | 0.2544848 | 0 | 1 | 3.09171
PR2400003761 | 7070.CO.RCT | CORDIFIX TW629V15 | 23711 | 2300 | 920 | 300 | 14544 | 46 | 69 | 5486 | 0 | 46 | 0 | 0 | 23711 | 0 | WAAR | CORDIFIX TW629V15 | PR2400003761 | 1400 | 1600 | 1540 | 9.7 | 60.8 | 9.700139 | 3.880056 | 1.265236 | 61.33862 | 0.1940028 | 0.2910042 | 23.13694 | 0 | 0.1940028 | 0 | 1 | 3.523081
PR2400003798 | 7033.CO.RCT | CORDIFIX TW528HV | 15800 | 3000 | 0 | 528 | 8666 | 36 | 48 | 3522 | 0 | 0 | 0 | 0 | 15800 | 0 | WAAR | CORDIFIX TW528HV | PR2400003798 | 1500 | 1700 | 1650 | 8.9 | 63.6 | 18.98734 | 0 | 3.341772 | 54.8481 | 0.2278481 | 0.3037975 | 22.29114 | 0 | 0 | 0 | 0 | 2.25316
PR2400003798 | 7033.CO.RCT | CORDIFIX TW528HV | 15800 | 3000 | 0 | 528 | 8666 | 36 | 48 | 3522 | 0 | 0 | 0 | 0 | 15800 | 0 | WAAR | CORDIFIX TW528HV | PR2400003798 | 1500 | 1700 | 1650 | 8.9 | 63.6 | 18.98734 | 0 | 3.341772 | 54.8481 | 0.2278481 | 0.3037975 | 22.29114 | 0 | 0 | 0 | 0 | 2.25316
PR2400003801 | 7137.CO.RCT | CORDIFIX HZBTC | 12367 | 4000 | 0 | 491 | 3164 | 25 | 37 | 4533 | 0 | 5 | 0 | 0 | 12255 | 112 | WAAR | CORDIFIX HZBTC | PR2400003801 | 1200 | 1400 | 1350 | 8.3 | 55.6 | 32.63974 | 0 | 4.006528 | 25.81803 | 0.2039984 | 0.3019176 | 36.98898 | 0 | 0.04079967 | 0 | 0 | 0.61698
PR2400003801 | 7137.CO.RCT | CORDIFIX HZBTC | 12367 | 4000 | 0 | 491 | 3164 | 25 | 37 | 4533 | 0 | 5 | 0 | 0 | 12255 | 112 | WAAR | CORDIFIX HZBTC | PR2400003801 | 1200 | 1400 | 1350 | 8.3 | 55.6 | 32.63974 | 0 | 4.006528 | 25.81803 | 0.2039984 | 0.3019176 | 36.98898 | 0 | 0.04079967 | 0 | 0 | 0.61698
PR2400003881 | 7033.CO.BK | CORDIFIX TW528HV | 25264 | 4625 | 0 | 825 | 13541 | 50 | 74 | 5924 | 0 | 25 | 0 | 0 | 25064 | 200 | WAAR | CORDIFIX TW528HV | PR2400003881 | 1500 | 1700 | 1510 | 8.9 | 64.7 | 18.45276 | 0 | 3.291574 | 54.02569 | 0.1994893 | 0.2952442 | 23.63549 | 0 | 0.09974465 | 0 | 0 | 2.283671
PR2400003964 | 7069.CO.BK | CORDIFIX TW629V10 | 25172 | 1600 | 1875 | 345 | 14178 | 50 | 75 | 6894 | 0 | 55 | 0 | 0 | 25072 | 100 | WAAR | CORDIFIX TW629V10 | PR2400003964 | 900 | 1100 | 1040 | 9.6 | 59.6 | 6.381621 | 7.478462 | 1.376037 | 56.54914 | 0.1994257 | 0.2991385 | 27.49681 | 0 | 0.2193682 | 0 | 1 | 3.1824
PR2400004104 | 7069.CO.RCT | CORDIFIX TW629V10 | 7553 | 396 | 548 | 101 | 4160 | 15 | 22 | 2193 | 0 | 18 | 0 | 0 | 7453 | 100 | WAAR | CORDIFIX TW629V10 | PR2400004104 | 900 | 1100 | 1076 | 9.8 | 60.1 | 5.313297 | 7.352744 | 1.355159 | 55.81645 | 0.2012612 | 0.2951831 | 29.42439 | 0 | 0.2415135 | 0 | 1 | 3.437288
PR2400004106 | 6821.CO.RCT | CORDIFIX TW1159V15 | 25992 | 1306 | 1151 | 731 | 15610 | 51 | 75 | 6833 | 0 | 135 | 0 | 0 | 25892 | 100 | WAAR | CORDIFIX TW1159V15 | PR2400004106 | 1400 | 1600 | 1405 | 10.6 | 58.5 | 5.044029 | 4.445389 | 2.823266 | 60.28889 | 0.196972 | 0.2896648 | 26.39039 | 0 | 0.5213966 | 0 | 0 | 4.955556
PR2400004111 | 7069.CO.RCT | CORDIFIX TW629V10 | 24118 | 1552 | 1823 | 335 | 13790 | 49 | 72 | 6347 | 0 | 50 | 0 | 0 | 24018 | 100 | WAAR | CORDIFIX TW629V10 | PR2400004111 | 900 | 1100 | 1070 | 9.6 | 60.1 | 6.46182 | 7.590141 | 1.394787 | 57.41527 | 0.2040137 | 0.2997752 | 26.42601 | 0 | 0.2081772 | 0 | 1 | 3.187022
PR2400004111 | 7069.CO.RCT | CORDIFIX TW629V10 | 24118 | 1552 | 1823 | 335 | 13790 | 49 | 72 | 6347 | 0 | 50 | 0 | 0 | 24018 | 100 | WAAR | CORDIFIX TW629V10 | PR2400004111 | 900 | 1100 | 1070 | 9.6 | 60.1 | 6.46182 | 7.590141 | 1.394787 | 57.41527 | 0.2040137 | 0.2997752 | 26.42601 | 0 | 0.2081772 | 0 | 1 | 3.187022
PR2400004140 | 6867.CO.RCT | CORDIFIX SP1535T | 13267 | 8310 | 0 | 0 | 0 | 27 | 40 | 4058 | 27 | 13 | 792 | 0 | 13267 | 0 | WAAR | CORDIFIX SP1535T | PR2400004140 | 12000 | 18000 | 13400 | 7.2 | 71.8 | 62.63662 | 0 | 0 | 0 | 0.2035125 | 0.3015 | 30.58717 | 0.2035125 | 0.09798749 | 5.969699 | 1 | 0
PR2400004142 | 7033.CO.BK | CORDIFIX TW528HV | 25508 | 4625 | 0 | 825 | 13527 | 50 | 75 | 6381 | 0 | 25 | 0 | 0 | 25508 | 0 | WAAR | CORDIFIX TW528HV | PR2400004142 | 1500 | 1700 | 1565 | 9 | 63.8 | 18.13157 | 0 | 3.234279 | 53.03042 | 0.1960169 | 0.2940254 | 25.01568 | 0 | 0.09800847 | 0 | 0 | 2.28131
PR2400004181 | 7150.CO.RCT | CORDIFIX ET1438BV5 | 1982 | 468 | 310 | 47 | 0 | 4 | 6 | 1100 | 0 | 0 | 47 | 0 | 1982 | 0 | WAAR | CORDIFIX ET1438BV5 | PR2400004181 | 400 | 500 | 454 | 8.3 | 40.2 | 23.61251 | 15.64077 | 2.371342 | 0 | 0.2018163 | 0.3027245 | 55.4995 | 0 | 0 | 2.371342 | 0 | 0
PR2400004220 | 7069.CO.RCT | CORDIFIX TW629V10 | 24044 | 1552 | 1823 | 335 | 13789 | 49 | 72 | 6276 | 0 | 48 | 0 | 0 | 23944 | 100 | WAAR | CORDIFIX TW629V10 | PR2400004220 | 900 | 1100 | 946 | 9.8 | 60.5 | 6.481791 | 7.613598 | 1.399098 | 57.58854 | 0.2046442 | 0.3007016 | 26.21116 | 0 | 0.2004678 | 0 | 1 | 3.186791
PR2400004220 | 7069.CO.RCT | CORDIFIX TW629V10 | 24044 | 1552 | 1823 | 335 | 13789 | 49 | 72 | 6276 | 0 | 48 | 0 | 0 | 23944 | 100 | WAAR | CORDIFIX TW629V10 | PR2400004220 | 900 | 1100 | 946 | 9.8 | 60.5 | 6.481791 | 7.613598 | 1.399098 | 57.58854 | 0.2046442 | 0.3007016 | 26.21116 | 0 | 0.2004678 | 0 | 1 | 3.186791
PR2400004222 | 7070.CO.RCT | CORDIFIX TW629V15 | 11246 | 696 | 900 | 164 | 6724 | 23 | 59 | 2580 | 0 | 0 | 0 | 0 | 11146 | 100 | WAAR | CORDIFIX TW629V15 | PR2400004222 | 1400 | 1600 | 1535 | 9.5 | 62.8 | 6.244393 | 8.074646 | 1.47138 | 60.32657 | 0.2063521 | 0.5293379 | 23.14732 | 0 | 0 | 0 | 1 | 3.286165
PR2400004239 | 7152.CO.BK | CORDIFIX TW1159LB | 25383 | 1375 | 1125 | 572 | 15292 | 50 | 75 | 6769 | 0 | 125 | 0 | 0 | 25383 | 0 | WAAR | CORDIFIX TW1159LB | PR2400004239 | 1200 | 1400 | 1240 | 10.6 | 57.4 | 5.417011 | 4.4321 | 2.253477 | 60.24505 | 0.1969822 | 0.2954733 | 26.66745 | 0 | 0.4924556 | 0 | 0 | 4.771104
PR2400004352 | 7070.CO.RCT | CORDIFIX TW629V15 | 19933 | 1292 | 1574 | 287 | 11727 | 45 | 68 | 4800 | 0 | 40 | 0 | 0 | 19833 | 100 | WAAR | CORDIFIX TW629V15 | PR2400004352 | 1400 | 1600 | 1460 | 9.5 | 62.1 | 6.514395 | 7.936268 | 1.447083 | 59.12872 | 0.2268946 | 0.3428629 | 24.20209 | 0 | 0.2016841 | 0 | 1 | 3.191577
PR2400004358 | 7069.CO.BK | CORDIFIX TW629V10 | 24609 | 1632 | 1800 | 331 | 13599 | 48 | 72 | 6972 | 0 | 55 | 0 | 0 | 24509 | 100 | WAAR | CORDIFIX TW629V10 | PR2400004358 | 900 | 1100 | 1030 | 9.6 | 60.2 | 6.658778 | 7.344241 | 1.350524 | 55.48574 | 0.1958464 | 0.2937696 | 28.44669 | 0 | 0.2244074 | 0 | 1 | 3.090682
PR2400004361 | 7033.CO.RCT | CORDIFIX TW528HV | 13691 | 2325 | 0 | 450 | 7398 | 27 | 41 | 3237 | 0 | 13 | 0 | 0 | 13491 | 200 | WAAR | CORDIFIX TW528HV | PR2400004361 | 1500 | 1700 | 1560 | 8.8 | 64.1 | 17.23371 | 0 | 3.335557 | 54.83656 | 0.2001334 | 0.3039063 | 23.99377 | 0 | 0.09636054 | 0 | 0 | 2.48191
PR2400004364 | 7069.CO.RCT | CORDIFIX TW629V10 | 23613 | 2452 | 923 | 329 | 13426 | 49 | 73 | 6206 | 0 | 55 | 0 | 0 | 23513 | 100 | WAAR | CORDIFIX TW629V10 | PR2400004364 | 900 | 1100 | 952 | 9.6 | 59.7 | 10.42827 | 3.925488 | 1.399226 | 57.10033 | 0.2083954 | 0.3104666 | 26.39391 | 0 | 0.2339132 | 0 | 1 | 3.102898
PR2400004366 | 7069.CO.RCT | CORDIFIX TW629V10 | 23638 | 2452 | 923 | 329 | 13422 | 49 | 72 | 6236 | 0 | 55 | 0 | 0 | 23538 | 100 | WAAR | CORDIFIX TW629V10 | PR2400004366 | 900 | 1100 | 1008 | 9.6 | 58.8 | 10.4172 | 3.921319 | 1.39774 | 57.02269 | 0.208174 | 0.3058884 | 26.49333 | 0 | 0.2336647 | 0 | 1 | 3.101973
PR2400004366 | 7069.CO.RCT | CORDIFIX TW629V10 | 23638 | 2452 | 923 | 329 | 13422 | 49 | 72 | 6236 | 0 | 55 | 0 | 0 | 23538 | 100 | WAAR | CORDIFIX TW629V10 | PR2400004366 | 900 | 1100 | 1008 | 9.6 | 58.8 | 10.4172 | 3.921319 | 1.39774 | 57.02269 | 0.208174 | 0.3058884 | 26.49333 | 0 | 0.2336647 | 0 | 1 | 3.101973
PR2400004424 | 7070.CO.RCT | CORDIFIX TW629V15 | 24841 | 2280 | 952 | 309 | 15066 | 47 | 70 | 5962 | 0 | 55 | 0 | 0 | 24741 | 100 | WAAR | CORDIFIX TW629V15 | PR2400004424 | 1400 | 1600 | 1520 | 9.5 | 62.3 | 9.215472 | 3.847864 | 1.248939 | 60.89487 | 0.1899681 | 0.2829312 | 24.09765 | 0 | 0.2223031 | 0 | 1 | 3.635978
PR2400004424 | 7070.CO.RCT | CORDIFIX TW629V15 | 24841 | 2280 | 952 | 309 | 15066 | 47 | 70 | 5962 | 0 | 55 | 0 | 0 | 24741 | 100 | WAAR | CORDIFIX TW629V15 | PR2400004424 | 1400 | 1600 | 1520 | 9.5 | 62.3 | 9.215472 | 3.847864 | 1.248939 | 60.89487 | 0.1899681 | 0.2829312 | 24.09765 | 0 | 0.2223031 | 0 | 1 | 3.635978
PR2400004432 | 7033.CO.RCT | CORDIFIX TW528HV | 19172 | 3334 | 0 | 630 | 10350 | 38 | 57 | 4550 | 0 | 13 | 0 | 0 | 18972 | 200 | WAAR | CORDIFIX TW528HV | PR2400004432 | 1500 | 1700 | 1570 | 8.8 | 64.2 | 17.57327 | 0 | 3.320683 | 54.55408 | 0.2002952 | 0.3004428 | 23.98271 | 0 | 0.06852203 | 0 | 0 | 2.421416
PR2400004432 | 7033.CO.RCT | CORDIFIX TW528HV | 19172 | 3334 | 0 | 630 | 10350 | 38 | 57 | 4550 | 0 | 13 | 0 | 0 | 18972 | 200 | WAAR | CORDIFIX TW528HV | PR2400004432 | 1500 | 1700 | 1570 | 8.8 | 64.2 | 17.57327 | 0 | 3.320683 | 54.55408 | 0.2002952 | 0.3004428 | 23.98271 | 0 | 0.06852203 | 0 | 0 | 2.421416
PR2400004432 | 7033.CO.RCT | CORDIFIX TW528HV | 19172 | 3334 | 0 | 630 | 10350 | 38 | 57 | 4550 | 0 | 13 | 0 | 0 | 18972 | 200 | WAAR | CORDIFIX TW528HV | PR2400004432 | 1500 | 1700 | 1570 | 8.8 | 64.2 | 17.57327 | 0 | 3.320683 | 54.55408 | 0.2002952 | 0.3004428 | 23.98271 | 0 | 0.06852203 | 0 | 0 | 2.421416
PR2400004455 | 7033.CO.BK | CORDIFIX TW528HV | 24965 | 4425 | 0 | 825 | 13528 | 50 | 74 | 5838 | 0 | 25 | 0 | 0 | 24765 | 200 | WAAR | CORDIFIX TW528HV | PR2400004455 | 1500 | 1700 | 1550 | 8.8 | 63.3 | 17.86796 | 0 | 3.331314 | 54.62548 | 0.2018978 | 0.2988088 | 23.57359 | 0 | 0.1009489 | 0 | 0 | 2.384597
PR2400004611 | 7070.CO.RCT | CORDIFIX TW629V15 | 10331 | 1000 | 400 | 130 | 6336 | 20 | 30 | 2394 | 0 | 21 | 0 | 0 | 10331 | 0 | WAAR | CORDIFIX TW629V15 | PR2400004611 | 1400 | 1600 | 1520 | 9.5 | 61.4 | 9.679605 | 3.871842 | 1.258349 | 61.32998 | 0.1935921 | 0.2903882 | 23.17297 | 0 | 0.2032717 | 0 | 1 | 3.530057
PR2400004621 | 6821.CO.RCT | CORDIFIX TW1159V15 | 18650 | 1011 | 827 | 525 | 11223 | 36 | 55 | 4878 | 0 | 95 | 0 | 0 | 18650 | 0 | WAAR | CORDIFIX TW1159V15 | PR2400004621 | 1400 | 1600 | 1585 | 10.3 | 58.5 | 5.420912 | 4.434316 | 2.815013 | 60.17694 | 0.1930295 | 0.2949062 | 26.1555 | 0 | 0.5093834 | 0 | 0 | 4.762753
PR2400004622 | 7137.CO.RCT | CORDIFIX HZBTC | 7825 | 2504 | 0 | 318 | 2051 | 16 | 24 | 2838 | 0 | 3 | 0 | 0 | 7754 | 71 | WAAR | CORDIFIX HZBTC | PR2400004622 | 1200 | 1400 | 1320 | 8.3 | 55.7 | 32.29301 | 0 | 4.101109 | 26.45086 | 0.2063451 | 0.3095177 | 36.60046 | 0 | 0.03868971 | 0 | 0 | 0.6388898
PR2400004623 | 7033.CO.RCT | CORDIFIX TW528HV | 22016 | 3907 | 0 | 733 | 12012 | 44 | 67 | 5031 | 0 | 22 | 0 | 0 | 21816 | 200 | WAAR | CORDIFIX TW528HV | PR2400004623 | 1500 | 1700 | 1630 | 8.9 | 64 | 17.90887 | 0 | 3.359919 | 55.06051 | 0.2016868 | 0.307114 | 23.06106 | 0 | 0.1008434 | 0 | 0 | 2.398096
PR2400004716 | 7033.CO.RCT | CORDIFIX TW528HV | 20157 | 3590 | 0 | 670 | 10996 | 41 | 61 | 4579 | 0 | 20 | 0 | 0 | 19957 | 200 | WAAR | CORDIFIX TW528HV | PR2400004716 | 1500 | 1700 | 1680 | 8.8 | 63.9 | 17.98868 | 0 | 3.357218 | 55.09846 | 0.2054417 | 0.3056572 | 22.94433 | 0 | 0.1002155 | 0 | 0 | 2.389103
PR2400004716 | 7033.CO.RCT | CORDIFIX TW528HV | 20157 | 3590 | 0 | 670 | 10996 | 41 | 61 | 4579 | 0 | 20 | 0 | 0 | 19957 | 200 | WAAR | CORDIFIX TW528HV | PR2400004716 | 1500 | 1700 | 1680 | 8.8 | 63.9 | 17.98868 | 0 | 3.357218 | 55.09846 | 0.2054417 | 0.3056572 | 22.94433 | 0 | 0.1002155 | 0 | 0 | 2.389103
PR2400004720 | 7034.CO.RCT | CORDIFIX TW545 | 21068 | 9403 | 0 | 1237 | 0 | 41 | 62 | 10262 | 38 | 25 | 0 | 0 | 21068 | 0 | WAAR | CORDIFIX TW545 | PR2400004720 | 5000 | 6000 | 5820 | 8.5 | 45.4 | 44.63167 | 0 | 5.871464 | 0 | 0.1946079 | 0.2942852 | 48.70894 | 0.1803683 | 0.1186634 | 0 | 0 | 0
PR2400004721 | 7069.CO.RCT | CORDIFIX TW629V10 | 23583 | 2451 | 923 | 328 | 13426 | 54 | 73 | 6173 | 0 | 55 | 0 | 0 | 23483 | 100 | WAAR | CORDIFIX TW629V10 | PR2400004721 | 900 | 1100 | 1080 | 9.5 | 59.7 | 10.43734 | 3.930503 | 1.396755 | 57.17327 | 0.2299536 | 0.3108632 | 26.2871 | 0 | 0.234212 | 0 | 1 | 3.103817
PR2400004721 | 7069.CO.RCT | CORDIFIX TW629V10 | 23583 | 2451 | 923 | 328 | 13426 | 54 | 73 | 6173 | 0 | 55 | 0 | 0 | 23483 | 100 | WAAR | CORDIFIX TW629V10 | PR2400004721 | 900 | 1100 | 1080 | 9.5 | 59.7 | 10.43734 | 3.930503 | 1.396755 | 57.17327 | 0.2299536 | 0.3108632 | 26.2871 | 0 | 0.234212 | 0 | 1 | 3.103817
PR2400004722 | 7069.CO.RCT | CORDIFIX TW629V10 | 9633 | 950 | 380 | 135 | 5535 | 20 | 30 | 2460 | 0 | 23 | 0 | 0 | 9533 | 100 | WAAR | CORDIFIX TW629V10 | PR2400004722 | 900 | 1100 | 1084 | 9.5 | 60.8 | 9.965383 | 3.986153 | 1.416133 | 58.06147 | 0.2097975 | 0.3146963 | 25.8051 | 0 | 0.2412672 | 0 | 1 | 3.24609
PR2400004827 | 7033.CO.BK | CORDIFIX TW528HV | 25383 | 4425 | 0 | 825 | 13527 | 50 | 75 | 6256 | 0 | 25 | 0 | 0 | 25183 | 200 | WAAR | CORDIFIX TW528HV | PR2400004827 | 1500 | 1700 | 1535 | 8.9 | 62.4 | 17.57138 | 0 | 3.27602 | 53.71481 | 0.1985466 | 0.29782 | 24.84216 | 0 | 0.09927332 | 0 | 0 | 2.38442
PR2400004828 | 7161.CO.BK | CORDIFIX TW629V10P | 23455 | 2520 | 912 | 324 | 13252 | 48 | 72 | 6272 | 0 | 55 | 0 | 0 | 23455 | 0 | WAAR | CORDIFIX TW629V10P | PR2400004828 | 900 | 1100 | 1078 | 9.6 | 59.5 | 10.74398 | 3.888297 | 1.381369 | 56.49968 | 0.2046472 | 0.3069708 | 26.74057 | 0 | 0.2344916 | 0 | 1 | 3.011818
PR2400004830 | 7069.CO.BK | CORDIFIX TW629V10 | 24449 | 2525 | 950 | 338 | 13780 | 50 | 75 | 6576 | 0 | 55 | 0 | 0 | 24349 | 100 | WAAR | CORDIFIX TW629V10 | PR2400004830 | 900 | 1100 | 998 | 9.7 | 59.7 | 10.37004 | 3.901598 | 1.388147 | 56.5937 | 0.2053472 | 0.3080209 | 27.00727 | 0 | 0.225882 | 0 | 1 | 3.093065
PR2400004841 | 6867.CO.RCT | CORDIFIX SP1535T | 12928 | 8310 | 0 | 0 | 0 | 27 | 40 | 3711 | 31 | 17 | 792 | 0 | 12928 | 0 | WAAR | CORDIFIX SP1535T | PR2400004841 | 12000 | 18000 | 14300 | 6.2 | 73.7 | 64.27908 | 0 | 0 | 0 | 0.208849 | 0.3094059 | 28.70514 | 0.2397896 | 0.1314975 | 6.126238 | 1 | 0
PR2400004882 | 7033.CO.RCT | CORDIFIX TW528HV | 15309 | 2882 | 0 | 505 | 8306 | 36 | 46 | 3519 | 0 | 15 | 0 | 0 | 15309 | 0 | WAAR | CORDIFIX TW528HV | PR2400004882 | 1500 | 1700 | 1640 | 8.3 | 66.1 | 18.82553 | 0 | 3.298713 | 54.25567 | 0.2351558 | 0.3004768 | 22.98648 | 0 | 0.09798158 | 0 | 0 | 2.247981
PR2400004937 | 7070.CO.RCT | CORDIFIX TW629V15 | 17712 | 1185 | 1340 | 244 | 10002 | 39 | 52 | 4810 | 0 | 40 | 0 | 0 | 17712 | 0 | WAAR | CORDIFIX TW629V15 | PR2400004937 | 1400 | 1600 | 1545 | 9.5 | 59 | 6.690379 | 7.565492 | 1.377597 | 56.47019 | 0.2201897 | 0.2935863 | 27.15673 | 0 | 0.2258356 | 0 | 1 | 3.089727
PR2400004942 | 7161.CO.BK | CORDIFIX TW629V10P | 23336 | 2520 | 912 | 324 | 13252 | 53 | 72 | 6143 | 0 | 60 | 0 | 0 | 23336 | 0 | WAAR | CORDIFIX TW629V10P | PR2400004942 | 900 | 1100 | 1020 | 9.5 | 59.9 | 10.79877 | 3.908125 | 1.388413 | 56.7878 | 0.2271169 | 0.3085362 | 26.32413 | 0 | 0.2571135 | 0 | 1 | 3.011818
PR2400005125 | 7070.CO.RCT | CORDIFIX TW629V15 | 20053 | 1346 | 1521 | 254 | 11341 | 39 | 59 | 5448 | 0 | 45 | 0 | 0 | 20053 | 0 | WAAR | CORDIFIX TW629V15 | PR2400005125 | 1400 | 1600 | 1470 | 9.5 | 60.5 | 6.712213 | 7.5849 | 1.266643 | 56.55513 | 0.1944846 | 0.2942203 | 27.168 | 0 | 0.2244053 | 0 | 1 | 3.085448
PR2400005127 | 7069.CO.BK | CORDIFIX TW629V10 | 26155 | 1700 | 1875 | 345 | 14178 | 50 | 75 | 7722 | 0 | 60 | 0 | 0 | 26005 | 150 | WAAR | CORDIFIX TW629V10 | PR2400005127 | 900 | 1100 | 996 | 9.5 | 56.9 | 6.537204 | 7.210152 | 1.326668 | 54.52028 | 0.1922707 | 0.2884061 | 29.69429 | 0 | 0.2307249 | 0 | 1 | 3.093382
PR2400005163 | 7069.CO.RCT | CORDIFIX TW629V10 | 25395 | 1652 | 1823 | 335 | 13786 | 53 | 72 | 7615 | 0 | 59 | 0 | 0 | 25395 | 0 | WAAR | CORDIFIX TW629V10 | PR2400005163 | 900 | 1100 | 1040 | 9.5 | 56.9 | 6.505218 | 7.178578 | 1.319157 | 54.28628 | 0.2087025 | 0.2835204 | 29.98622 | 0 | 0.2323292 | 0 | 1 | 3.094412
PR2400005183 | 7152.CO.BK | CORDIFIX TW1159LB | 25618 | 1385 | 1133 | 576 | 15379 | 50 | 76 | 6894 | 0 | 125 | 0 | 0 | 25618 | 0 | WAAR | CORDIFIX TW1159LB | PR2400005183 | 1200 | 1400 | 1345 | 10.5 | 58.3 | 5.406355 | 4.422672 | 2.248419 | 60.03201 | 0.1951753 | 0.2966664 | 26.91077 | 0 | 0.4879382 | 0 | 0 | 4.763948
PR2400005270 | 7033.CO.BK | CORDIFIX TW528HV | 25223 | 4625 | 0 | 825 | 13527 | 55 | 75 | 6091 | 0 | 25 | 0 | 0 | 25223 | 0 | WAAR | CORDIFIX TW528HV | PR2400005270 | 1500 | 1700 | 1535 | 8.4 | 64.1 | 18.33644 | 0 | 3.270824 | 53.62962 | 0.2180549 | 0.2973477 | 24.14859 | 0 | 0.09911589 | 0 | 0 | 2.28131
PR2400005298 | 7033.CO.RCT | CORDIFIX TW528HV | 23025 | 4218 | 0 | 752 | 12335 | 46 | 68 | 5583 | 0 | 23 | 0 | 0 | 23025 | 0 | WAAR | CORDIFIX TW528HV | PR2400005298 | 1500 | 1700 | 1655 | 8.6 | 63.5 | 18.31922 | 0 | 3.266015 | 53.5722 | 0.1997828 | 0.2953312 | 24.24756 | 0 | 0.09989142 | 0 | 0 | 2.28101
PR2400005302 | 6821.CO.BK | CORDIFIX TW1159V15 | 28952 | 1557 | 1274 | 809 | 17361 | 56 | 84 | 7661 | 0 | 150 | 0 | 0 | 28952 | 0 | WAAR | CORDIFIX TW1159V15 | PR2400005302 | 1400 | 1600 | 1490 | 10.3 | 57.6 | 5.377867 | 4.400387 | 2.79428 | 59.96477 | 0.1934236 | 0.2901354 | 26.46104 | 0 | 0.5180989 | 0 | 0 | 4.78332
PR2400005521 | 7070.CO.RCT | CORDIFIX TW629V15 | 15619 | 900 | 1170 | 213 | 8732 | 35 | 45 | 4351 | 0 | 38 | 0 | 0 | 15484 | 135 | WAAR | CORDIFIX TW629V15 | PR2400005521 | 1400 | 1600 | 1485 | 9.7 | 58.5 | 5.812452 | 7.556187 | 1.375614 | 56.3937 | 0.2260398 | 0.2906226 | 28.09997 | 0 | 0.2454146 | 0 | 1 | 3.290319
PR2400005521 | 7070.CO.RCT | CORDIFIX TW629V15 | 15619 | 900 | 1170 | 213 | 8732 | 35 | 45 | 4351 | 0 | 38 | 0 | 0 | 15484 | 135 | WAAR | CORDIFIX TW629V15 | PR2400005521 | 1400 | 1600 | 1485 | 9.7 | 58.5 | 5.812452 | 7.556187 | 1.375614 | 56.3937 | 0.2260398 | 0.2906226 | 28.09997 | 0 | 0.2454146 | 0 | 1 | 3.290319
PR2400005774 | 7156.CO.RCT | CORDIFIX ET1587 | 951.5 | 699 | 0 | 1 | 0 | 0.5 | 1 | 250 | 0 | 0 | 0 | 0 | 951.5 | 0 | WAAR | CORDIFIX ET1587 | PR2400005774 | 9500 | 10500 | 9920 | 3.2 | 65.4 | 73.46295 | 0 | 0.1050972 | 0 | 0.05254861 | 0.1050972 | 26.2743 | 0 | 0 | 0 | 1 | 0
PR2400005777 | 7164.CO.RCT | CORDIFIX TW1622 | 1201.5528 | 326 | 0 | 9.3 | 628.0128 | 1.2 | 2.4 | 224 | 0 | 0 | 0 | 0 | 1190.9128 | 10.64 | WAAR | CORDIFIX TW1622 | PR2400005777 | 1000 | 1500 | 1415 | 7.4 | 67.5 | 27.37396 | 0 | 0.7809136 | 52.73373 | 0.100763 | 0.2015261 | 18.8091 | 0 | 0 | 0 | 1 | 1.502607
PR2400005834 | 7070.CO.RCT | CORDIFIX TW629V15 | 15724 | 1035 | 1170 | 213 | 8724 | 35 | 45 | 4467 | 0 | 35 | 0 | 0 | 15724 | 0 | WAAR | CORDIFIX TW629V15 | PR2400005834 | 1400 | 1600 | 1560 | 9.7 | 59.7 | 6.582295 | 7.440855 | 1.354617 | 55.48207 | 0.2225897 | 0.2861867 | 28.4088 | 0 | 0.2225897 | 0 | 1 | 3.086041
PR2400005837 | 7161.CO.BK | CORDIFIX TW629V10P | 23462 | 2520 | 912 | 325 | 13267 | 48 | 72 | 6258 | 0 | 60 | 0 | 0 | 23462 | 0 | WAAR | CORDIFIX TW629V10P | PR2400005837 | 900 | 1100 | 1060 | 9.5 | 59.2 | 10.74077 | 3.887137 | 1.385219 | 56.54676 | 0.2045861 | 0.3068792 | 26.67292 | 0 | 0.2557327 | 0 | 1 | 3.015227
PR2400005857 | 6821.CO.BK | CORDIFIX TW1159V15 | 18160 | 900 | 875 | 506 | 10821 | 40 | 58 | 4930 | 0 | 105 | 0 | 0 | 18235 | -75 | WAAR | CORDIFIX TW1159V15 | PR2400005857 | 1400 | 1600 | 1430 | 10.5 | 58.1 | 4.935563 | 4.798464 | 2.774883 | 59.34192 | 0.2193584 | 0.3180696 | 27.03592 | 0 | 0.5758157 | 0 | 0 | 4.755144
PR2400005858 | 7137.CO.BK | CORDIFIX HZBTC | 11704 | 3590 | 0 | 456 | 2949 | 28 | 39 | 4534 | 0 | 5 | 0 | 0 | 11601 | 103 | WAAR | CORDIFIX HZBTC | PR2400005858 | 1200 | 1400 | 1360 | 8.5 | 52.8 | 30.94561 | 0 | 3.930696 | 25.42022 | 0.2413585 | 0.3361779 | 39.08284 | 0 | 0.04309973 | 0 | 0 | 0.6407298
PR2400005921 | 7152.CO.BK | CORDIFIX TW1159LB | 25343 | 1375 | 1125 | 572 | 15278 | 55 | 79 | 6734 | 0 | 125 | 0 | 0 | 25343 | 0 | WAAR | CORDIFIX TW1159LB | PR2400005921 | 1200 | 1400 | 1340 | 10.6 | 57.7 | 5.425561 | 4.439096 | 2.257034 | 60.28489 | 0.2170225 | 0.3117232 | 26.57144 | 0 | 0.4932328 | 0 | 0 | 4.766736
PR2400005926 | 7157.CO.RCT | CORDIFIX ET1600 | 11726.369 | 7799.507 | 0 | 113.862 | 0 | 23 | 23 | 3742 | 12 | 13 | 0 | 0 | 11726.369 | 1.818989e-12 | WAAR | CORDIFIX ET1600 | PR2400005926 | 10000 | 12000 | 11050 | 6.2 | 62.9 | 66.51255 | 0 | 0.9709911 | 0 | 0.1961391 | 0.1961391 | 31.91099 | 0.1023335 | 0.1108613 | 0 | 1 | 0
PR2400005981 | 7033.CO.RCT | CORDIFIX TW528HV | 15537.05 | 2867.55 | 0 | 511.5 | 8404 | 36 | 52 | 3650 | 0 | 16 | 0 | 0 | 15537.05 | 0 | WAAR | CORDIFIX TW528HV | PR2400005981 | 1500 | 1700 | 1585 | 8.4 | 64.4 | 18.45621 | 0 | 3.292131 | 54.09006 | 0.2317042 | 0.3346839 | 23.49223 | 0 | 0.1029797 | 0 | 0 | 2.285965
PR2400005987 | 7069.CO.RCT | CORDIFIX TW629V10 | 24935 | 1652.4 | 1822.5 | 335.1 | 13785 | 49 | 73 | 7158 | 0 | 60 | 0 | 0 | 24935 | 0 | WAAR | CORDIFIX TW629V10 | PR2400005987 | 900 | 1100 | 980 | 9.7 | 57.7 | 6.62683 | 7.309003 | 1.343894 | 55.28374 | 0.1965109 | 0.2927612 | 28.70664 | 0 | 0.2406256 | 0 | 1 | 3.094276
PR2400006045 | 7033.CO.RCT | CORDIFIX TW528HV | 19979 | 3700 | 0 | 660 | 10846 | 45 | 64 | 4644 | 0 | 20 | 0 | 0 | 19979 | 0 | WAAR | CORDIFIX TW528HV | PR2400006045 | 1500 | 1700 | 1545 | 8.8 | 64 | 18.51945 | 0 | 3.303469 | 54.287 | 0.2252365 | 0.3203364 | 23.24441 | 0 | 0.1001051 | 0 | 0 | 2.286454
PR2400006045 | 7033.CO.RCT | CORDIFIX TW528HV | 19979 | 3700 | 0 | 660 | 10846 | 45 | 64 | 4644 | 0 | 20 | 0 | 0 | 19979 | 0 | WAAR | CORDIFIX TW528HV | PR2400006045 | 1500 | 1700 | 1545 | 8.8 | 64 | 18.51945 | 0 | 3.303469 | 54.287 | 0.2252365 | 0.3203364 | 23.24441 | 0 | 0.1001051 | 0 | 0 | 2.286454
PR2400006045 | 7033.CO.RCT | CORDIFIX TW528HV | 19979 | 3700 | 0 | 660 | 10846 | 45 | 64 | 4644 | 0 | 20 | 0 | 0 | 19979 | 0 | WAAR | CORDIFIX TW528HV | PR2400006045 | 1500 | 1700 | 1545 | 8.8 | 64 | 18.51945 | 0 | 3.303469 | 54.287 | 0.2252365 | 0.3203364 | 23.24441 | 0 | 0.1001051 | 0 | 0 | 2.286454
PR2400006105 | 7069.CO.RCT | CORDIFIX TW629V10 | 13675.2 | 900 | 992.7 | 182.5 | 7514 | 26 | 40 | 3990 | 0 | 30 | 0 | 0 | 13675.2 | 0 | WAAR | CORDIFIX TW629V10 | PR2400006105 | 900 | 1100 | 970 | 9.7 | 58.1 | 6.581257 | 7.259126 | 1.334533 | 54.94618 | 0.1901252 | 0.2925003 | 29.1769 | 0 | 0.2193752 | 0 | 1 | 3.096592
PR2400006105 | 7069.CO.RCT | CORDIFIX TW629V10 | 13675.2 | 900 | 992.7 | 182.5 | 7514 | 26 | 40 | 3990 | 0 | 30 | 0 | 0 | 13675.2 | 0 | WAAR | CORDIFIX TW629V10 | PR2400006105 | 900 | 1100 | 970 | 9.7 | 58.1 | 6.581257 | 7.259126 | 1.334533 | 54.94618 | 0.1901252 | 0.2925003 | 29.1769 | 0 | 0.2193752 | 0 | 1 | 3.096592
PR2400006112 | 7069.CO.BK | CORDIFIX TW629V10 | 25673.75 | 1700 | 1875 | 344.75 | 14193 | 50 | 75 | 7349 | 0 | 60 | 0 | 0 | 25646.75 | 27 | WAAR | CORDIFIX TW629V10 | PR2400006112 | 900 | 1100 | 964 | 9.6 | 57.5 | 6.62852 | 7.310868 | 1.344225 | 55.34035 | 0.1949565 | 0.2924347 | 28.6547 | 0 | 0.2339478 | 0 | 1 | 3.096655
PR2400006132 | 7033.CO.BK | CORDIFIX TW528HV | 24820 | 4625 | 0 | 825 | 13527 | 50 | 75 | 5693 | 0 | 25 | 0 | 0 | 24820 | 0 | WAAR | CORDIFIX TW528HV | PR2400006132 | 1500 | 1700 | 1610 | 8.9 | 63.3 | 18.63417 | 0 | 3.323932 | 54.5004 | 0.2014504 | 0.3021757 | 22.93715 | 0 | 0.1007252 | 0 | 0 | 2.28131
PR2400006244 | 7033.CO.RCT | CORDIFIX TW528HV | 15433 | 2831 | 0 | 504 | 8401 | 15 | 31 | 3630 | 6 | 15 | 0 | 0 | 15433 | 0 | WAAR | CORDIFIX TW528HV | PR2400006244 | 1500 | 1700 | 1630 | 8.9 | 64.4 | 18.34381 | 0 | 3.265729 | 54.4353 | 0.09719432 | 0.2008683 | 23.52103 | 0.03887773 | 0.09719432 | 0 | 0 | 2.314652
PR2400006247 | 6867.CO.RCT | CORDIFIX SP1535T | 13286 | 8310 | 0 | 0 | 0 | 27 | 40 | 4074 | 26 | 17 | 792 | 0 | 13286 | 0 | WAAR | CORDIFIX SP1535T | PR2400006247 | 12000 | 18000 | 16250 | 6.1 | 70.7 | 62.54704 | 0 | 0 | 0 | 0.2032214 | 0.3010688 | 30.66386 | 0.1956947 | 0.1279542 | 5.961162 | 1 | 0
PR2400006551 | 7069.CO.BK | CORDIFIX TW629V10 | 24565.75 | 1700 | 1875 | 344.75 | 14178 | 50 | 74 | 6706 | 0 | 55 | 0 | 0 | 24982.75 | -417 | WAAR | CORDIFIX TW629V10 | PR2400006551 | 900 | 1100 | 1040 | 9.5 | 58.8 | 6.804695 | 7.505179 | 1.379952 | 56.75116 | 0.2001381 | 0.2962044 | 26.84252 | 0 | 0.2201519 | 0 | 1 | 3.093382
PR2400006562 | 7155.CO.BK | CORDIFIX TW629V8 | 25308 | 1675 | 1825 | 338 | 13918 | 49 | 74 | 7140 | 0 | 55 | 0 | 0 | 25074 | 234 | WAAR | CORDIFIX TW629V8 | PR2400006562 | 800 | 1000 | 990 | 9.8 | 57.5 | 6.680227 | 7.278456 | 1.34801 | 55.5077 | 0.1954216 | 0.2951264 | 28.47571 | 0 | 0.2193507 | 0 | 1 | 3.101726
PR2400006569 | 6821.CO.RCT | CORDIFIX TW1159V15 | 25980 | 1406 | 1151 | 731 | 15604 | 51 | 76 | 6822 | 0 | 139 | 0 | 0 | 25980 | 0 | WAAR | CORDIFIX TW1159V15 | PR2400006569 | 1400 | 1600 | 1520 | 10.3 | 58.3 | 5.411855 | 4.430331 | 2.813703 | 60.06159 | 0.1963048 | 0.2925327 | 26.25866 | 0 | 0.5350269 | 0 | 0 | 4.759922
PR2400006606 | 7070.CO.RCT | CORDIFIX TW629V15 | 20897.088 | 1407 | 1591 | 290.088 | 11880 | 41 | 60 | 5583 | 0 | 45 | 0 | 0 | 20897.088 | 0 | WAAR | CORDIFIX TW629V15 | PR2400006606 | 1400 | 1600 | 1490 | 9.7 | 60.2 | 6.732996 | 7.613501 | 1.388174 | 56.85003 | 0.1961996 | 0.2871213 | 26.71664 | 0 | 0.215341 | 0 | 1 | 3.090861
PR2400006628 | 6867.CO.RCT | CORDIFIX SP1535T | 13005 | 8123 | 0 | 0 | 0 | 26 | 39 | 4001 | 26 | 16 | 774 | 0 | 13005 | 0 | WAAR | CORDIFIX SP1535T | PR2400006628 | 12000 | 18000 | 15800 | 8 | 69.6 | 62.46059 | 0 | 0 | 0 | 0.1999231 | 0.2998847 | 30.76509 | 0.1999231 | 0.1230296 | 5.951557 | 1 | 0
PR2400006696 | 7033.CO.RCT | CORDIFIX TW528HV | 10364 | 1905 | 0 | 339 | 5590 | 20 | 30 | 2470 | 0 | 10 | 0 | 0 | 10364 | 0 | WAAR | CORDIFIX TW528HV | PR2400006696 | 1500 | 1700 | 1570 | 9 | 63.2 | 18.38093 | 0 | 3.270938 | 53.9367 | 0.1929757 | 0.2894635 | 23.8325 | 0 | 0.09648784 | 0 | 0 | 2.288819
PR2400006698 | 7070.CO.RCT | CORDIFIX TW629V15 | 22846 | 1538 | 1739 | 317 | 12952 | 45 | 67 | 6138 | 0 | 50 | 0 | 0 | 22846 | 0 | WAAR | CORDIFIX TW629V15 | PR2400006698 | 1400 | 1600 | 1510 | 9.6 | 59.8 | 6.732032 | 7.611836 | 1.387551 | 56.69264 | 0.196971 | 0.293268 | 26.86685 | 0 | 0.2188567 | 0 | 1 | 3.082868
PR2400006712 | 7161.CO.BK | CORDIFIX TW629V10P | 23504 | 2520 | 912 | 324 | 13253 | 48 | 72 | 6048 | 0 | 55 | 0 | 0 | 23232 | 272 | WAAR | CORDIFIX TW629V10P | PR2400006712 | 900 | 1100 | 1030 | 9.7 | 59.4 | 10.84711 | 3.92562 | 1.394628 | 57.04632 | 0.2066116 | 0.3099174 | 26.03306 | 0 | 0.2367424 | 0 | 1 | 3.012045
PR2400006825 | 7152.CO.RCT | CORDIFIX TW1159LB | 25657.5 | 1362 | 1138.5 | 578 | 15452 | 51 | 75 | 6876 | 0 | 125 | 0 | 0 | 25657.5 | 0 | WAAR | CORDIFIX TW1159LB | PR2400006825 | 1200 | 1400 | 1240 | 10.7 | 58.2 | 5.308389 | 4.437299 | 2.252753 | 60.22411 | 0.1987723 | 0.2923122 | 26.79918 | 0 | 0.487187 | 0 | 0 | 4.82006
PR2400006857 | 6867.CO.RCT | CORDIFIX SP1535T | 13402.13 | 8310.08 | 0 | 0 | 0 | 27 | 40 | 4189 | 27 | 17 | 792.05 | 0 | 13402.13 | 0 | WAAR | CORDIFIX SP1535T | PR2400006857 | 12000 | 18000 | 13300 | 7.7 | 71.6 | 62.00567 | 0 | 0 | 0 | 0.2014605 | 0.29846 | 31.25623 | 0.2014605 | 0.1268455 | 5.909881 | 1 | 0
PR2400006934 | 7161.CO.BK | CORDIFIX TW629V10P | 23560 | 2520 | 912 | 325 | 13252 | 48 | 71 | 6172 | 0 | 60 | 0 | 0 | 23360 | 200 | WAAR | CORDIFIX TW629V10P | PR2400006934 | 900 | 1100 | 1010 | 9.7 | 58.9 | 10.78767 | 3.90411 | 1.391267 | 56.72945 | 0.2054795 | 0.3039384 | 26.42123 | 0 | 0.2568493 | 0 | 1 | 3.011818
PR2400007031 | 6821.CO.RCT | CORDIFIX TW1159V15 | 16550.28 | 900 | 737.1 | 468.18 | 10007 | 32 | 49 | 4268 | 0 | 89 | 0 | 0 | 16550.28 | 0 | WAAR | CORDIFIX TW1159V15 | PR2400007031 | 1400 | 1600 | 1540 | 10.5 | 58.9 | 5.437974 | 4.453701 | 2.828834 | 60.46423 | 0.1933502 | 0.2960675 | 25.78808 | 0 | 0.5377553 | 0 | 0 | 4.767858
PR2400007032 | 7155.CO.BK | CORDIFIX TW629V8 | 25388 | 1675 | 1825 | 338 | 13889 | 49 | 75 | 7328 | 0 | 55 | 0 | 0 | 25234 | 154 | WAAR | CORDIFIX TW629V8 | PR2400007032 | 800 | 1000 | 984 | 9.6 | 58 | 6.63787 | 7.232306 | 1.339463 | 55.04082 | 0.1941825 | 0.297218 | 29.04018 | 0 | 0.2179599 | 0 | 1 | 3.095263
PR2400007149 | 7033.CO.RCT | CORDIFIX TW528HV | 15622.9 | 2830 | 0 | 504.9 | 8394 | 15 | 31 | 3833 | 0 | 15 | 0 | 0 | 15622.9 | 0 | WAAR | CORDIFIX TW528HV | PR2400007149 | 1500 | 1700 | 1660 | 9 | 62.8 | 18.11443 | 0 | 3.231794 | 53.72882 | 0.0960129 | 0.1984267 | 24.5345 | 0 | 0.0960129 | 0 | 0 | 2.313541
PR2400007176 | 7069.CO.BK | CORDIFIX TW629V10 | 26243 | 1700 | 1875 | 345 | 14178 | 50 | 74 | 7494 | 0 | 60 | 0 | 0 | 25776 | 467 | WAAR | CORDIFIX TW629V10 | PR2400007176 | 900 | 1100 | 960 | 9.8 | 57 | 6.595282 | 7.274209 | 1.338454 | 55.00466 | 0.1939789 | 0.2870888 | 29.07356 | 0 | 0.2327747 | 0 | 1 | 3.093382
PR2400007177 | 7033.CO.BK | CORDIFIX TW528HV | 24737.18 | 4525 | 0 | 807.18 | 13223 | 98 | 48 | 6011 | 0 | 25 | 0 | 0 | 24737.18 | 0 | WAAR | CORDIFIX TW528HV | PR2400007177 | 1500 | 1700 | 1620 | 9 | 62.8 | 18.2923 | 0 | 3.263024 | 53.45395 | 0.3961648 | 0.1940399 | 24.29946 | 0 | 0.1010624 | 0 | 0 | 2.279324
PR2400007231 | 7069.CO.RCT | CORDIFIX TW629V10 | 25184 | 1652.4 | 1822.5 | 335.1 | 13790 | 49 | 72 | 7127 | 0 | 60 | 0 | 0 | 24908 | 276 | WAAR | CORDIFIX TW629V10 | PR2400007231 | 900 | 1100 | 1014 | 9.8 | 57.4 | 6.634013 | 7.316926 | 1.345351 | 55.36374 | 0.1967239 | 0.2890638 | 28.6133 | 0 | 0.2408865 | 0 | 1 | 3.095398
PR2400007231 | 7069.CO.RCT | CORDIFIX TW629V10 | 25184 | 1652.4 | 1822.5 | 335.1 | 13790 | 49 | 72 | 7127 | 0 | 60 | 0 | 0 | 24908 | 276 | WAAR | CORDIFIX TW629V10 | PR2400007231 | 900 | 1100 | 1014 | 9.8 | 57.4 | 6.634013 | 7.316926 | 1.345351 | 55.36374 | 0.1967239 | 0.2890638 | 28.6133 | 0 | 0.2408865 | 0 | 1 | 3.095398
PR2400007404 | 7152.CO.RCT | CORDIFIX TW1159LB | 26150 | 1400 | 1148 | 583 | 15581 | 51 | 77 | 7184 | 0 | 126 | 0 | 0 | 26150 | 0 | WAAR | CORDIFIX TW1159LB | PR2400007404 | 1200 | 1400 | 1230 | 10.7 | 57.3 | 5.353728 | 4.390057 | 2.229446 | 59.58317 | 0.1950287 | 0.2944551 | 27.47228 | 0 | 0.4818356 | 0 | 0 | 4.769694
PR2400007449 | 7161.CO.BK | CORDIFIX TW629V10P | 23920 | 2520 | 912 | 325 | 13252 | 48 | 72 | 6712 | 0 | 60 | 0 | 0 | 23901 | 19 | WAAR | CORDIFIX TW629V10P | PR2400007449 | 900 | 1100 | 938 | 9.8 | 58.2 | 10.54349 | 3.81574 | 1.359776 | 55.44538 | 0.2008284 | 0.3012426 | 28.08251 | 0 | 0.2510355 | 0 | 1 | 3.011818
PR2400007451 | 6821.CO.BK | CORDIFIX TW1159V15 | 29656.2 | 1557 | 1274 | 809.2 | 17288 | 56 | 83 | 8066 | 0 | 155 | 0 | 0 | 29288.2 | 368 | WAAR | CORDIFIX TW1159V15 | PR2400007451 | 1400 | 1600 | 1480 | 10.6 | 58 | 5.316134 | 4.349875 | 2.762887 | 59.02719 | 0.1912033 | 0.2833906 | 27.5401 | 0 | 0.5292234 | 0 | 0 | 4.763207
PR2400007644 | 7021.CO.RCT | CORDIFIX TW455 | 1002 | 225 | 0 | 30 | 390 | 2 | 3 | 350 | 0 | 2 | 0 | 0 | 1002 | 0 | WAAR | CORDIFIX TW455 | PR2400007644 | 475 | 525 | 515 | 9 | 53.4 | 22.45509 | 0 | 2.994012 | 38.92216 | 0.1996008 | 0.2994012 | 34.93014 | 0 | 0.1996008 | 0 | 0 | 1.352
PR2400007710 | 7033.CO.RCT | CORDIFIX TW528HV | 15530.4 | 2830.5 | 0 | 504.9 | 8409 | 15 | 31 | 3725 | 0 | 15 | 0 | 0 | 15530.4 | 0 | WAAR | CORDIFIX TW528HV | PR2400007710 | 1500 | 1700 | 1590 | 8.9 | 63.8 | 18.22554 | 0 | 3.251043 | 54.14542 | 0.09658476 | 0.1996085 | 23.98522 | 0 | 0.09658476 | 0 | 0 | 2.317266
PR2400007710 | 7033.CO.RCT | CORDIFIX TW528HV | 15530.4 | 2830.5 | 0 | 504.9 | 8409 | 15 | 31 | 3725 | 0 | 15 | 0 | 0 | 15530.4 | 0 | WAAR | CORDIFIX TW528HV | PR2400007710 | 1500 | 1700 | 1590 | 8.9 | 63.8 | 18.22554 | 0 | 3.251043 | 54.14542 | 0.09658476 | 0.1996085 | 23.98522 | 0 | 0.09658476 | 0 | 0 | 2.317266
PR2400007733 | 7069.CO.BK | CORDIFIX TW629V10 | 25672 | 1700 | 1875 | 345 | 14178 | 50 | 74 | 7444 | 0 | 60 | 0 | 0 | 25726 | -54 | WAAR | CORDIFIX TW629V10 | PR2400007733 | 900 | 1100 | 1028 | 9.8 | 56.8 | 6.608101 | 7.288346 | 1.341056 | 55.11156 | 0.1943559 | 0.2876467 | 28.93571 | 0 | 0.2332271 | 0 | 1 | 3.093382
PR2400007838 | 7070.CO.RCT | CORDIFIX TW629V15 | 8563.126 | 572.7 | 647.4 | 118.026 | 4843 | 17 | 25 | 2320 | 0 | 20 | 0 | 0 | 8563.126 | 0 | WAAR | CORDIFIX TW629V15 | PR2400007838 | 1400 | 1600 | 1545 | 9.5 | 59.1 | 6.687978 | 7.560323 | 1.378305 | 56.55645 | 0.1985256 | 0.2919495 | 27.09291 | 0 | 0.2335596 | 0 | 1 | 3.09609
PR2400007849 | 7155.CO.BK | CORDIFIX TW629V8 | 25704 | 1675 | 1825 | 338 | 13903 | 50 | 74 | 7532 | 0 | 55 | 0 | 0 | 25452 | 252 | WAAR | CORDIFIX TW629V8 | PR2400007849 | 800 | 1000 | 954 | 9.5 | 56.9 | 6.581015 | 7.17036 | 1.32799 | 54.62439 | 0.1964482 | 0.2907434 | 29.59296 | 0 | 0.216093 | 0 | 1 | 3.098383
PR2400007919 | 6821.CO.BK | CORDIFIX TW1159V15 | 28986 | 1556.8 | 1274 | 809.2 | 17274 | 56 | 84 | 7300 | 0 | 154 | 0 | 0 | 28508 | 478 | WAAR | CORDIFIX TW1159V15 | PR2400007919 | 1400 | 1600 | 1525 | 10.3 | 58.6 | 5.460923 | 4.468921 | 2.838501 | 60.59352 | 0.1964361 | 0.2946541 | 25.60685 | 0 | 0.5401992 | 0 | 0 | 4.759686
PR2400007921 | 7069.CO.RCT | CORDIFIX TW629V10 | 15759 | 1040 | 1148 | 211 | 8692 | 31 | 46 | 4556 | 0 | 35 | 0 | 0 | 15759 | 0 | WAAR | CORDIFIX TW629V10 | PR2400007921 | 900 | 1100 | 934 | 9.5 | 57.3 | 6.599404 | 7.284726 | 1.338917 | 55.15578 | 0.196713 | 0.2918967 | 28.91046 | 0 | 0.2220953 | 0 | 1 | 3.098611
PR2400007921 | 7069.CO.RCT | CORDIFIX TW629V10 | 15759 | 1040 | 1148 | 211 | 8692 | 31 | 46 | 4556 | 0 | 35 | 0 | 0 | 15759 | 0 | WAAR | CORDIFIX TW629V10 | PR2400007921 | 900 | 1100 | 934 | 9.5 | 57.3 | 6.599404 | 7.284726 | 1.338917 | 55.15578 | 0.196713 | 0.2918967 | 28.91046 | 0 | 0.2220953 | 0 | 1 | 3.098611
PR2400008255 | 7033.CO.RCT | CORDIFIX TW528HV | 18049 | 3311.3 | 0 | 590.7 | 9704 | 36 | 54 | 4338 | 0 | 15 | 0 | 0 | 18049 | 0 | WAAR | CORDIFIX TW528HV | PR2400008255 | 1500 | 1700 | 1575 | 8.7 | 62 | 18.34617 | 0 | 3.272757 | 53.76475 | 0.199457 | 0.2991856 | 24.03457 | 0 | 0.0831071 | 0 | 0 | 2.285845
PR2400008337 | 6867.CO.RCT | CORDIFIX SP1535T | 13369.134 | 8310.079 | 0 | 0 | 0 | 27 | 40 | 4156 | 27 | 17 | 792.055 | 0 | 13369.134 | 0 | WAAR | CORDIFIX SP1535T | PR2400008337 | 12000 | 18000 | 14200 | 9 | 68.7 | 62.15869 | 0 | 0 | 0 | 0.2019577 | 0.2991966 | 31.08653 | 0.2019577 | 0.1271586 | 5.924505 | 1 | 0
PR2400008375 | 7152.CO.BK | CORDIFIX TW1159LB | 25758 | 1375 | 1125 | 572 | 15292 | 50 | 75 | 6735 | 0 | 125 | 0 | 0 | 25349 | 409 | WAAR | CORDIFIX TW1159LB | PR2400008375 | 1200 | 1400 | 1380 | 10.6 | 58 | 5.424277 | 4.438045 | 2.256499 | 60.32585 | 0.1972464 | 0.2958697 | 26.5691 | 0 | 0.4931161 | 0 | 0 | 4.771104
PR2400008422 | 7150.CO.RCT | CORDIFIX ET1438BV5 | 1744 | 421 | 280 | 42 | 0 | 4 | 5 | 950 | 0 | 0 | 42 | 0 | 1744 | 0 | WAAR | CORDIFIX ET1438BV5 | PR2400008422 | 400 | 500 | 388 | 8 | 40.1 | 24.13991 | 16.05505 | 2.408257 | 0 | 0.2293578 | 0.2866972 | 54.47248 | 0 | 0 | 2.408257 | 0 | 0
PR2500000070 | 7070.CO.RCT | CORDIFIX TW629V15 | 25106.246 | 1676.7 | 1896 | 345.546 | 14132 | 49 | 73 | 6879 | 0 | 55 | 0 | 0 | 25106.246 | 0 | WAAR | CORDIFIX TW629V15 | PR2500000070 | 1400 | 1600 | 1500 | 9.6 | 58.8 | 6.678418 | 7.551906 | 1.376335 | 56.28878 | 0.1951706 | 0.2907643 | 27.39956 | 0 | 0.219069 | 0 | 1 | 3.08533
PR2500000071 | 7069.CO.BK | CORDIFIX TW629V10 | 26171.75 | 1700 | 1875 | 344.75 | 14164 | 49 | 74 | 7674 | 0 | 55 | 0 | 0 | 25935.75 | 236 | WAAR | CORDIFIX TW629V10 | PR2500000071 | 900 | 1100 | 1060 | 9.6 | 57 | 6.554659 | 7.229403 | 1.329246 | 54.61188 | 0.1889284 | 0.2853205 | 29.5885 | 0 | 0.2120625 | 0 | 1 | 3.090327
PR2500000073 | 6821.CO.RCT | CORDIFIX TW1159V15 | 22891 | 1251 | 1025 | 650 | 13880 | 44 | 68 | 5846 | 0 | 127 | 0 | 0 | 22891 | 0 | WAAR | CORDIFIX TW1159V15 | PR2500000073 | 1400 | 1600 | 1535 | 10.3 | 58.9 | 5.46503 | 4.477742 | 2.839544 | 60.63518 | 0.1922153 | 0.29706 | 25.53842 | 0 | 0.5548032 | 0 | 0 | 4.756766
PR2500000102 | 7033.CO.RCT | CORDIFIX TW528HV | 15426.5 | 2830.5 | 0 | 505 | 8287 | 31 | 45 | 3720 | 0 | 8 | 0 | 0 | 15426.5 | 0 | WAAR | CORDIFIX TW528HV | PR2500000102 | 1500 | 1700 | 1540 | 8.8 | 63 | 18.3483 | 0 | 3.273588 | 53.71925 | 0.2009529 | 0.2917058 | 24.11435 | 0 | 0.05185881 | 0 | 0 | 2.283646
PR2500000115 | 7069.CO.RCT | CORDIFIX TW629V10 | 15669 | 1040 | 1148 | 211 | 8688 | 31 | 46 | 4470 | 0 | 35 | 0 | 0 | 15669 | 0 | WAAR | CORDIFIX TW629V10 | PR2500000115 | 900 | 1100 | 980 | 9.5 | 58.6 | 6.637309 | 7.326568 | 1.346608 | 55.44706 | 0.1978429 | 0.2935733 | 28.52767 | 0 | 0.223371 | 0 | 1 | 3.097185
PR2500000115 | 7069.CO.RCT | CORDIFIX TW629V10 | 15669 | 1040 | 1148 | 211 | 8688 | 31 | 46 | 4470 | 0 | 35 | 0 | 0 | 15669 | 0 | WAAR | CORDIFIX TW629V10 | PR2500000115 | 900 | 1100 | 980 | 9.5 | 57.5 | 6.637309 | 7.326568 | 1.346608 | 55.44706 | 0.1978429 | 0.2935733 | 28.52767 | 0 | 0.223371 | 0 | 1 | 3.097185
PR2500000248 | 7157.CO.RCT | CORDIFIX ET1600 | 12506.881 | 8342.081 | 0 | 121.8 | 0 | 25 | 25 | 3969 | 12 | 12 | 0 | 0 | 12506.881 | 0 | WAAR | CORDIFIX ET1600 | PR2500000248 | 10000 | 12000 | 11000 | 7.1 | 61.1 | 66.69993 | 0 | 0.9738639 | 0 | 0.19989 | 0.19989 | 31.73453 | 0.09594718 | 0.09594718 | 0 | 1 | 0
PR2500000456 | 6821.CO.RCT | CORDIFIX TW1159V15 | 20968 | 1121 | 918 | 583 | 12452 | 40 | 61 | 5684 | 0 | 109 | 0 | 0 | 20968 | 0 | WAAR | CORDIFIX TW1159V15 | PR2500000456 | 1400 | 1600 | 1500 | 10.5 | 58 | 5.346242 | 4.3781 | 2.780427 | 59.38573 | 0.1907669 | 0.2909195 | 27.10797 | 0 | 0.5198398 | 0 | 0 | 4.763394
PR2500000478 | 7155.CO.BK | CORDIFIX TW629V8 | 25672 | 1675 | 1825 | 338 | 13904 | 50 | 74 | 7480 | 0 | 55 | 0 | 0 | 25401 | 271 | WAAR | CORDIFIX TW629V8 | PR2500000478 | 800 | 1000 | 880 | 9.7 | 60 | 6.594229 | 7.184757 | 1.330656 | 54.738 | 0.1968426 | 0.2913271 | 29.44766 | 0 | 0.2165269 | 0 | 1 | 3.098606
PR2500000509 | 7034.CO.RCT | CORDIFIX TW545 | 955.826 | 458 | 0 | 60 | 0 | 2 | 3 | 430 | 1.606 | 1.22 | 0 | 0 | 955.826 | 0 | WAAR | CORDIFIX TW545 | PR2500000509 | 5000 | 6000 | 5080 | 8.5 | 45.6 | 47.91667 | 0 | 6.277293 | 0 | 0.2092431 | 0.3138647 | 44.98727 | 0.1680222 | 0.1276383 | 0 | 0 | 0
PR2500000661 | 6867.CO.RCT | CORDIFIX SP1535T | 13292.134 | 8310.079 | 0 | 0 | 0 | 27 | 40 | 4079 | 27 | 17 | 792.055 | 0 | 13292.134 | 0 | WAAR | CORDIFIX SP1535T | PR2500000661 | 12000 | 18000 | 16900 | 7.8 | 68.3 | 62.51877 | 0 | 0 | 0 | 0.2031277 | 0.3009299 | 30.68732 | 0.2031277 | 0.1278952 | 5.958825 | 1 | 0
|  | Monster 700 mPas ph 8,5 DS 61 |  | 125.16 | 0 | 17.91 | 208.35 | 1 | 1.43 | 145.95 | 0 | 0.2 |  |  | 500 | [6 empty] | 2665 | 8.8 | 57.53 | 25.032 | 0 | 3.582 | 41.67 | 0.2 | 0.286 | 29.19 | 0 | 0.04 | 0 | 0 | 1.298442
|  | Monster 700 mPas ph 8,5 DS 61 +2% h2o |  | 125.16 | 0 | 17.91 | 208.35 | 1 | 1.43 | 155.95 | 0 | 0.2 |  |  | 510 | [6 empty] | 1515 | 8.8 | 56.79 | 24.54118 | 0 | 3.511765 | 40.85294 | 0.1960784 | 0.2803922 | 30.57843 | 0 | 0.03921569 | 0 | 0 | 1.298442
|  | Monster 700 mPas ph 8,5 DS 61 +4% H2O |  | 125.16 | 0 | 17.91 | 208.35 | 1 | 1.43 | 165.95 | 0 | 0.2 |  |  | 520 | [6 empty] | 1166 | 8.8 | 55.52 | 24.06923 | 0 | 3.444231 | 40.06731 | 0.1923077 | 0.275 | 31.91346 | 0 | 0.03846154 | 0 | 0 | 1.298442
|  | Monster 700 mPas ph 8,5 DS 61 +6% H2O |  | 125.16 | 0 | 17.91 | 208.35 | 1 | 1.43 | 175.95 | 0 | 0.2 |  |  | 530 | [6 empty] | 806 | 8.8 | 54.44 | 23.61509 | 0 | 3.379245 | 39.31132 | 0.1886792 | 0.2698113 | 33.19811 | 0 | 0.03773585 | 0 | 0 | 1.298442
|  | Monster 700 mPas ph 8,5 DS 61 +7%H2O |  | 125.16 | 0 | 17.91 | 208.35 | 1 | 1.43 | 180.95 | 0 | 0.2 |  |  | 535 | [6 empty] | 724 | 8.8 | 53.67 | 23.39439 | 0 | 3.347664 | 38.94393 | 0.1869159 | 0.2672897 | 33.82243 | 0 | 0.03738318 | 0 | 0 | 1.298442
|  | Monster 700 mPas ph 8,5 DS 61 |  | 125.16 | 0 | 17.91 | 208.35 | 1 | 1.43 | 145.95 | 0 | 0.2 |  |  | 500 | [6 empty] | 2665 | 8.8 | 57.53 | 25.032 | 0 | 3.582 | 41.67 | 0.2 | 0.286 | 29.19 | 0 | 0.04 | 0 | 0 | 1.298442
|  | Monster 700 mPas ph 8,5 DS 61 +2% h2o |  | 125.16 | 0 | 17.91 | 208.35 | 1 | 1.43 | 155.95 | 0 | 0.2 |  |  | 510 | [6 empty] | 1515 | 8.8 | 56.79 | 24.54118 | 0 | 3.511765 | 40.85294 | 0.1960784 | 0.2803922 | 30.57843 | 0 | 0.03921569 | 0 | 0 | 1.298442
|  | Monster 700 mPas ph 8,5 DS 61 +4% H2O |  | 125.16 | 0 | 17.91 | 208.35 | 1 | 1.43 | 165.95 | 0 | 0.2 |  |  | 520 | [6 empty] | 1166 | 8.8 | 55.52 | 24.06923 | 0 | 3.444231 | 40.06731 | 0.1923077 | 0.275 | 31.91346 | 0 | 0.03846154 | 0 | 0 | 1.298442
|  | Monster 700 mPas ph 8,5 DS 61 +6% H2O |  | 125.16 | 0 | 17.91 | 208.35 | 1 | 1.43 | 175.95 | 0 | 0.2 |  |  | 530 | [6 empty] | 806 | 8.8 | 54.44 | 23.61509 | 0 | 3.379245 | 39.31132 | 0.1886792 | 0.2698113 | 33.19811 | 0 | 0.03773585 | 0 | 0 | 1.298442
|  | Monster 700 mPas ph 8,5 DS 61 +7%H2O |  | 125.16 | 0 | 17.91 | 208.35 | 1 | 1.43 | 180.95 | 0 | 0.2 |  |  | 535 | [6 empty] | 724 | 8.8 | 53.67 | 23.39439 | 0 | 3.347664 | 38.94393 | 0.1869159 | 0.2672897 | 33.82243 | 0 | 0.03738318 | 0 | 0 | 1.298442
|  | Monster 700 mPas ph 8,5 DS 61 |  | 125.16 | 0 | 17.91 | 208.35 | 1 | 1.43 | 145.95 | 0 | 0.2 |  |  | 500 | [6 empty] | 2665 | 8.8 | 57.53 | 25.032 | 0 | 3.582 | 41.67 | 0.2 | 0.286 | 29.19 | 0 | 0.04 | 0 | 0 | 1.298442
|  | Monster 700 mPas ph 8,5 DS 61 +2% h2o |  | 125.16 | 0 | 17.91 | 208.35 | 1 | 1.43 | 155.95 | 0 | 0.2 |  |  | 510 | [6 empty] | 1515 | 8.8 | 56.79 | 24.54118 | 0 | 3.511765 | 40.85294 | 0.1960784 | 0.2803922 | 30.57843 | 0 | 0.03921569 | 0 | 0 | 1.298442
|  | Monster 700 mPas ph 8,5 DS 61 +4% H2O |  | 125.16 | 0 | 17.91 | 208.35 | 1 | 1.43 | 165.95 | 0 | 0.2 |  |  | 520 | [6 empty] | 1166 | 8.8 | 55.52 | 24.06923 | 0 | 3.444231 | 40.06731 | 0.1923077 | 0.275 | 31.91346 | 0 | 0.03846154 | 0 | 0 | 1.298442
|  | Monster 700 mPas ph 8,5 DS 61 +6% H2O |  | 125.16 | 0 | 17.91 | 208.35 | 1 | 1.43 | 175.95 | 0 | 0.2 |  |  | 530 | [6 empty] | 806 | 8.8 | 54.44 | 23.61509 | 0 | 3.379245 | 39.31132 | 0.1886792 | 0.2698113 | 33.19811 | 0 | 0.03773585 | 0 | 0 | 1.298442
|  | Monster 700 mPas ph 8,5 DS 61 +7%H2O |  | 125.16 | 0 | 17.91 | 208.35 | 1 | 1.43 | 180.95 | 0 | 0.2 |  |  | 535 | [6 empty] | 724 | 8.8 | 53.67 | 23.39439 | 0 | 3.347664 | 38.94393 | 0.1869159 | 0.2672897 | 33.82243 | 0 | 0.03738318 | 0 | 0 | 1.298442
|  | Monster 700 mPas ph 8,5 DS 61 |  | 125.16 | 0 | 17.91 | 208.35 | 1 | 1.43 | 145.95 | 0 | 0.2 |  |  | 500 | [6 empty] | 2665 | 8.8 | 57.53 | 25.032 | 0 | 3.582 | 41.67 | 0.2 | 0.286 | 29.19 | 0 | 0.04 | 0 | 0 | 1.298442
|  | Monster 700 mPas ph 8,5 DS 61 +2% h2o |  | 125.16 | 0 | 17.91 | 208.35 | 1 | 1.43 | 155.95 | 0 | 0.2 |  |  | 510 | [6 empty] | 1515 | 8.8 | 56.79 | 24.54118 | 0 | 3.511765 | 40.85294 | 0.1960784 | 0.2803922 | 30.57843 | 0 | 0.03921569 | 0 | 0 | 1.298442
|  | Monster 700 mPas ph 8,5 DS 61 +4% H2O |  | 125.16 | 0 | 17.91 | 208.35 | 1 | 1.43 | 165.95 | 0 | 0.2 |  |  | 520 | [6 empty] | 1166 | 8.8 | 55.52 | 24.06923 | 0 | 3.444231 | 40.06731 | 0.1923077 | 0.275 | 31.91346 | 0 | 0.03846154 | 0 | 0 | 1.298442
|  | Monster 700 mPas ph 8,5 DS 61 +6% H2O |  | 125.16 | 0 | 17.91 | 208.35 | 1 | 1.43 | 175.95 | 0 | 0.2 |  |  | 530 | [6 empty] | 806 | 8.8 | 54.44 | 23.61509 | 0 | 3.379245 | 39.31132 | 0.1886792 | 0.2698113 | 33.19811 | 0 | 0.03773585 | 0 | 0 | 1.298442
|  | Monster 700 mPas ph 8,5 DS 61 +7%H2O |  | 125.16 | 0 | 17.91 | 208.35 | 1 | 1.43 | 180.95 | 0 | 0.2 |  |  | 535 | [6 empty] | 724 | 8.8 | 53.67 | 23.39439 | 0 | 3.347664 | 38.94393 | 0.1869159 | 0.2672897 | 33.82243 | 0 | 0.03738318 | 0 | 0 | 1.298442
|  | Monster 700 mPas ph 8,5 DS 61 |  | 125.16 | 0 | 17.91 | 208.35 | 1 | 1.43 | 145.95 | 0 | 0.2 |  |  | 500 | [6 empty] | 2665 | 8.8 | 57.53 | 25.032 | 0 | 3.582 | 41.67 | 0.2 | 0.286 | 29.19 | 0 | 0.04 | 0 | 0 | 1.298442
|  | Monster 700 mPas ph 8,5 DS 61 +2% h2o |  | 125.16 | 0 | 17.91 | 208.35 | 1 | 1.43 | 155.95 | 0 | 0.2 |  |  | 510 | [6 empty] | 1515 | 8.8 | 56.79 | 24.54118 | 0 | 3.511765 | 40.85294 | 0.1960784 | 0.2803922 | 30.57843 | 0 | 0.03921569 | 0 | 0 | 1.298442
|  | Monster 700 mPas ph 8,5 DS 61 +4% H2O |  | 125.16 | 0 | 17.91 | 208.35 | 1 | 1.43 | 165.95 | 0 | 0.2 |  |  | 520 | [6 empty] | 1166 | 8.8 | 55.52 | 24.06923 | 0 | 3.444231 | 40.06731 | 0.1923077 | 0.275 | 31.91346 | 0 | 0.03846154 | 0 | 0 | 1.298442
|  | Monster 700 mPas ph 8,5 DS 61 +6% H2O |  | 125.16 | 0 | 17.91 | 208.35 | 1 | 1.43 | 175.95 | 0 | 0.2 |  |  | 530 | [6 empty] | 806 | 8.8 | 54.44 | 23.61509 | 0 | 3.379245 | 39.31132 | 0.1886792 | 0.2698113 | 33.19811 | 0 | 0.03773585 | 0 | 0 | 1.298442
|  | Monster 700 mPas ph 8,5 DS 61 +7%H2O |  | 125.16 | 0 | 17.91 | 208.35 | 1 | 1.43 | 180.95 | 0 | 0.2 |  |  | 535 | [6 empty] | 724 | 8.8 | 53.67 | 23.39439 | 0 | 3.347664 | 38.94393 | 0.1869159 | 0.2672897 | 33.82243 | 0 | 0.03738318 | 0 | 0 | 1.298442
|  | Monster 700 mPas ph 8,5 DS 61 |  | 125.16 | 0 | 17.91 | 208.35 | 1 | 1.43 | 145.95 | 0 | 0.2 |  |  | 500 | [6 empty] | 2665 | 8.8 | 57.53 | 25.032 | 0 | 3.582 | 41.67 | 0.2 | 0.286 | 29.19 | 0 | 0.04 | 0 | 0 | 1.298442
|  | Monster 700 mPas ph 8,5 DS 61 +2% h2o |  | 125.16 | 0 | 17.91 | 208.35 | 1 | 1.43 | 155.95 | 0 | 0.2 |  |  | 510 | [6 empty] | 1515 | 8.8 | 56.79 | 24.54118 | 0 | 3.511765 | 40.85294 | 0.1960784 | 0.2803922 | 30.57843 | 0 | 0.03921569 | 0 | 0 | 1.298442
|  | Monster 700 mPas ph 8,5 DS 61 +4% H2O |  | 125.16 | 0 | 17.91 | 208.35 | 1 | 1.43 | 165.95 | 0 | 0.2 |  |  | 520 | [6 empty] | 1166 | 8.8 | 55.52 | 24.06923 | 0 | 3.444231 | 40.06731 | 0.1923077 | 0.275 | 31.91346 | 0 | 0.03846154 | 0 | 0 | 1.298442
|  | Monster 700 mPas ph 8,5 DS 61 +6% H2O |  | 125.16 | 0 | 17.91 | 208.35 | 1 | 1.43 | 175.95 | 0 | 0.2 |  |  | 530 | [6 empty] | 806 | 8.8 | 54.44 | 23.61509 | 0 | 3.379245 | 39.31132 | 0.1886792 | 0.2698113 | 33.19811 | 0 | 0.03773585 | 0 | 0 | 1.298442
|  | Monster 700 mPas ph 8,5 DS 61 +7%H2O |  | 125.16 | 0 | 17.91 | 208.35 | 1 | 1.43 | 180.95 | 0 | 0.2 |  |  | 535 | [6 empty] | 724 | 8.8 | 53.67 | 23.39439 | 0 | 3.347664 | 38.94393 | 0.1869159 | 0.2672897 | 33.82243 | 0 | 0.03738318 | 0 | 0 | 1.298442
|  | Monster 700 mPas ph 8,5 DS 61 |  | 125.16 | 0 | 17.91 | 208.35 | 1 | 1.43 | 145.95 | 0 | 0.2 |  |  | 500 | [6 empty] | 2665 | 8.8 | 57.53 | 25.032 | 0 | 3.582 | 41.67 | 0.2 | 0.286 | 29.19 | 0 | 0.04 | 0 | 0 | 1.298442
|  | Monster 700 mPas ph 8,5 DS 61 +2% h2o |  | 125.16 | 0 | 17.91 | 208.35 | 1 | 1.43 | 155.95 | 0 | 0.2 |  |  | 510 | [6 empty] | 1515 | 8.8 | 56.79 | 24.54118 | 0 | 3.511765 | 40.85294 | 0.1960784 | 0.2803922 | 30.57843 | 0 | 0.03921569 | 0 | 0 | 1.298442
|  | Monster 700 mPas ph 8,5 DS 61 +4% H2O |  | 125.16 | 0 | 17.91 | 208.35 | 1 | 1.43 | 165.95 | 0 | 0.2 |  |  | 520 | [6 empty] | 1166 | 8.8 | 55.52 | 24.06923 | 0 | 3.444231 | 40.06731 | 0.1923077 | 0.275 | 31.91346 | 0 | 0.03846154 | 0 | 0 | 1.298442
|  | Monster 700 mPas ph 8,5 DS 61 +6% H2O |  | 125.16 | 0 | 17.91 | 208.35 | 1 | 1.43 | 175.95 | 0 | 0.2 |  |  | 530 | [6 empty] | 806 | 8.8 | 54.44 | 23.61509 | 0 | 3.379245 | 39.31132 | 0.1886792 | 0.2698113 | 33.19811 | 0 | 0.03773585 | 0 | 0 | 1.298442
|  | Monster 700 mPas ph 8,5 DS 61 +7%H2O |  | 125.16 | 0 | 17.91 | 208.35 | 1 | 1.43 | 180.95 | 0 | 0.2 |  |  | 535 | [6 empty] | 724 | 8.8 | 53.67 | 23.39439 | 0 | 3.347664 | 38.94393 | 0.1869159 | 0.2672897 | 33.82243 | 0 | 0.03738318 | 0 | 0 | 1.298442
|  | Monster 700 mPas ph 8,5 DS 61 |  | 125.16 | 0 | 17.91 | 208.35 | 1 | 1.43 | 145.95 | 0 | 0.2 |  |  | 500 | [6 empty] | 2665 | 8.8 | 57.53 | 25.032 | 0 | 3.582 | 41.67 | 0.2 | 0.286 | 29.19 | 0 | 0.04 | 0 | 0 | 1.298442
|  | Monster 700 mPas ph 8,5 DS 61 +2% h2o |  | 125.16 | 0 | 17.91 | 208.35 | 1 | 1.43 | 155.95 | 0 | 0.2 |  |  | 510 | [6 empty] | 1515 | 8.8 | 56.79 | 24.54118 | 0 | 3.511765 | 40.85294 | 0.1960784 | 0.2803922 | 30.57843 | 0 | 0.03921569 | 0 | 0 | 1.298442
|  | Monster 700 mPas ph 8,5 DS 61 +4% H2O |  | 125.16 | 0 | 17.91 | 208.35 | 1 | 1.43 | 165.95 | 0 | 0.2 |  |  | 520 | [6 empty] | 1166 | 8.8 | 55.52 | 24.06923 | 0 | 3.444231 | 40.06731 | 0.1923077 | 0.275 | 31.91346 | 0 | 0.03846154 | 0 | 0 | 1.298442
|  | Monster 700 mPas ph 8,5 DS 61 +6% H2O |  | 125.16 | 0 | 17.91 | 208.35 | 1 | 1.43 | 175.95 | 0 | 0.2 |  |  | 530 | [6 empty] | 806 | 8.8 | 54.44 | 23.61509 | 0 | 3.379245 | 39.31132 | 0.1886792 | 0.2698113 | 33.19811 | 0 | 0.03773585 | 0 | 0 | 1.298442
|  | Monster 700 mPas ph 8,5 DS 61 +7%H2O |  | 125.16 | 0 | 17.91 | 208.35 | 1 | 1.43 | 180.95 | 0 | 0.2 |  |  | 535 | [6 empty] | 724 | 8.8 | 53.67 | 23.39439 | 0 | 3.347664 | 38.94393 | 0.1869159 | 0.2672897 | 33.82243 | 0 | 0.03738318 | 0 | 0 | 1.298442
|  | Monster 700 mPas ph 8,5 DS 61 |  | 125.16 | 0 | 17.91 | 208.35 | 1 | 1.43 | 145.95 | 0 | 0.2 |  |  | 500 | [6 empty] | 2665 | 8.8 | 57.53 | 25.032 | 0 | 3.582 | 41.67 | 0.2 | 0.286 | 29.19 | 0 | 0.04 | 0 | 0 | 1.298442
|  | Monster 700 mPas ph 8,5 DS 61 +2% h2o |  | 125.16 | 0 | 17.91 | 208.35 | 1 | 1.43 | 155.95 | 0 | 0.2 |  |  | 510 | [6 empty] | 1515 | 8.8 | 56.79 | 24.54118 | 0 | 3.511765 | 40.85294 | 0.1960784 | 0.2803922 | 30.57843 | 0 | 0.03921569 | 0 | 0 | 1.298442
|  | Monster 700 mPas ph 8,5 DS 61 +4% H2O |  | 125.16 | 0 | 17.91 | 208.35 | 1 | 1.43 | 165.95 | 0 | 0.2 |  |  | 520 | [6 empty] | 1166 | 8.8 | 55.52 | 24.06923 | 0 | 3.444231 | 40.06731 | 0.1923077 | 0.275 | 31.91346 | 0 | 0.03846154 | 0 | 0 | 1.298442
|  | Monster 700 mPas ph 8,5 DS 61 +6% H2O |  | 125.16 | 0 | 17.91 | 208.35 | 1 | 1.43 | 175.95 | 0 | 0.2 |  |  | 530 | [6 empty] | 806 | 8.8 | 54.44 | 23.61509 | 0 | 3.379245 | 39.31132 | 0.1886792 | 0.2698113 | 33.19811 | 0 | 0.03773585 | 0 | 0 | 1.298442
|  | Monster 700 mPas ph 8,5 DS 61 +7%H2O |  | 125.16 | 0 | 17.91 | 208.35 | 1 | 1.43 | 180.95 | 0 | 0.2 |  |  | 535 | [6 empty] | 724 | 8.8 | 53.67 | 23.39439 | 0 | 3.347664 | 38.94393 | 0.1869159 | 0.2672897 | 33.82243 | 0 | 0.03738318 | 0 | 0 | 1.298442
|  | Monster 700 mPas ph 8,5 DS 61 |  | 125.16 | 0 | 17.91 | 208.35 | 1 | 1.43 | 145.95 | 0 | 0.2 |  |  | 500 | [6 empty] | 2665 | 8.8 | 57.53 | 25.032 | 0 | 3.582 | 41.67 | 0.2 | 0.286 | 29.19 | 0 | 0.04 | 0 | 0 | 1.298442
|  | Monster 700 mPas ph 8,5 DS 61 +2% h2o |  | 125.16 | 0 | 17.91 | 208.35 | 1 | 1.43 | 155.95 | 0 | 0.2 |  |  | 510 | [6 empty] | 1515 | 8.8 | 56.79 | 24.54118 | 0 | 3.511765 | 40.85294 | 0.1960784 | 0.2803922 | 30.57843 | 0 | 0.03921569 | 0 | 0 | 1.298442
|  | Monster 700 mPas ph 8,5 DS 61 +4% H2O |  | 125.16 | 0 | 17.91 | 208.35 | 1 | 1.43 | 165.95 | 0 | 0.2 |  |  | 520 | [6 empty] | 1166 | 8.8 | 55.52 | 24.06923 | 0 | 3.444231 | 40.06731 | 0.1923077 | 0.275 | 31.91346 | 0 | 0.03846154 | 0 | 0 | 1.298442
|  | Monster 700 mPas ph 8,5 DS 61 +6% H2O |  | 125.16 | 0 | 17.91 | 208.35 | 1 | 1.43 | 175.95 | 0 | 0.2 |  |  | 530 | [6 empty] | 806 | 8.8 | 54.44 | 23.61509 | 0 | 3.379245 | 39.31132 | 0.1886792 | 0.2698113 | 33.19811 | 0 | 0.03773585 | 0 | 0 | 1.298442
|  | Monster 700 mPas ph 8,5 DS 61 +7%H2O |  | 125.16 | 0 | 17.91 | 208.35 | 1 | 1.43 | 180.95 | 0 | 0.2 |  |  | 535 | [6 empty] | 724 | 8.8 | 53.67 | 23.39439 | 0 | 3.347664 | 38.94393 | 0.1869159 | 0.2672897 | 33.82243 | 0 | 0.03738318 | 0 | 0 | 1.298442
|  | Monster zelf 1 |  | 74.89141 | 0 | 17.77423 | 291.7769 | 1.073444 | 1.622647 | 162.2373 | 0 | 0.6240951 |  |  | 550 | [6 empty] | 406 | 9.2 | 55.84 | 13.61662 | 0 | 3.231678 | 53.05035 | 0.1951715 | 0.2950268 | 29.49768 | 0 | 0.1134718 | 0 | 0 | 3.03888
|  | Monster zelf 1 |  | 74.89141 | 0 | 17.77423 | 291.7769 | 1.073444 | 1.622647 | 162.2373 | 0 | 0.6240951 |  |  | 550 | [6 empty] | 406 | 9.2 | 55.84 | 13.61662 | 0 | 3.231678 | 53.05035 | 0.1951715 | 0.2950268 | 29.49768 | 0 | 0.1134718 | 0 | 0 | 3.03888
|  | Monster zelf 1 |  | 74.89141 | 0 | 17.77423 | 291.7769 | 1.073444 | 1.622647 | 162.2373 | 0 | 0.6240951 |  |  | 550 | [6 empty] | 406 | 9.2 | 55.84 | 13.61662 | 0 | 3.231678 | 53.05035 | 0.1951715 | 0.2950268 | 29.49768 | 0 | 0.1134718 | 0 | 0 | 3.03888
|  | Monster zelf 1 |  | 74.89141 | 0 | 17.77423 | 291.7769 | 1.073444 | 1.622647 | 162.2373 | 0 | 0.6240951 |  |  | 550 | [6 empty] | 406 | 9.2 | 55.84 | 13.61662 | 0 | 3.231678 | 53.05035 | 0.1951715 | 0.2950268 | 29.49768 | 0 | 0.1134718 | 0 | 0 | 3.03888
|  | Monster zelf 1 |  | 74.89141 | 0 | 17.77423 | 291.7769 | 1.073444 | 1.622647 | 162.2373 | 0 | 0.6240951 |  |  | 550 | [6 empty] | 406 | 9.2 | 55.84 | 13.61662 | 0 | 3.231678 | 53.05035 | 0.1951715 | 0.2950268 | 29.49768 | 0 | 0.1134718 | 0 | 0 | 3.03888
|  | Monster zelf 1 |  | 74.89141 | 0 | 17.77423 | 291.7769 | 1.073444 | 1.622647 | 162.2373 | 0 | 0.6240951 |  |  | 550 | [6 empty] | 406 | 9.2 | 55.84 | 13.61662 | 0 | 3.231678 | 53.05035 | 0.1951715 | 0.2950268 | 29.49768 | 0 | 0.1134718 | 0 | 0 | 3.03888
|  | Monster zelf 1 |  | 74.89141 | 0 | 17.77423 | 291.7769 | 1.073444 | 1.622647 | 162.2373 | 0 | 0.6240951 |  |  | 550 | [6 empty] | 406 | 9.2 | 55.84 | 13.61662 | 0 | 3.231678 | 53.05035 | 0.1951715 | 0.2950268 | 29.49768 | 0 | 0.1134718 | 0 | 0 | 3.03888
|  | Monster zelf 1 |  | 74.89141 | 0 | 17.77423 | 291.7769 | 1.073444 | 1.622647 | 162.2373 | 0 | 0.6240951 |  |  | 550 | [6 empty] | 406 | 9.2 | 55.84 | 13.61662 | 0 | 3.231678 | 53.05035 | 0.1951715 | 0.2950268 | 29.49768 | 0 | 0.1134718 | 0 | 0 | 3.03888
|  | Monster zelf 1 |  | 74.89141 | 0 | 17.77423 | 291.7769 | 1.073444 | 1.622647 | 162.2373 | 0 | 0.6240951 |  |  | 550 | [6 empty] | 406 | 9.2 | 55.84 | 13.61662 | 0 | 3.231678 | 53.05035 | 0.1951715 | 0.2950268 | 29.49768 | 0 | 0.1134718 | 0 | 0 | 3.03888
|  | Monster zelf 1 |  | 74.89141 | 0 | 17.77423 | 291.7769 | 1.073444 | 1.622647 | 162.2373 | 0 | 0.6240951 |  |  | 550 | [6 empty] | 406 | 9.2 | 55.84 | 13.61662 | 0 | 3.231678 | 53.05035 | 0.1951715 | 0.2950268 | 29.49768 | 0 | 0.1134718 | 0 | 0 | 3.03888
|  | Monster zelf 2 |  | 102.44 | 0 | 15.64 | 259.14 | 0.96 | 1.43 | 120.09 | 0 | 0.29 |  |  | 499.99 | [6 empty] | 2130 | 8.8 | 61.2 | 20.48841 | 0 | 3.128063 | 51.82904 | 0.1920038 | 0.2860057 | 24.01848 | 0 | 0.05800116 | 0 | 0 | 1.973147
|  | Monster zelf 2 |  | 102.44 | 0 | 15.64 | 259.14 | 0.96 | 1.43 | 120.09 | 0 | 0.29 |  |  | 499.99 | [6 empty] | 2130 | 8.8 | 61.2 | 20.48841 | 0 | 3.128063 | 51.82904 | 0.1920038 | 0.2860057 | 24.01848 | 0 | 0.05800116 | 0 | 0 | 1.973147
|  | Monster zelf 2 |  | 102.44 | 0 | 15.64 | 259.14 | 0.96 | 1.43 | 120.09 | 0 | 0.29 |  |  | 499.99 | [6 empty] | 2130 | 8.8 | 61.2 | 20.48841 | 0 | 3.128063 | 51.82904 | 0.1920038 | 0.2860057 | 24.01848 | 0 | 0.05800116 | 0 | 0 | 1.973147
|  | Monster zelf 2 |  | 102.44 | 0 | 15.64 | 259.14 | 0.96 | 1.43 | 120.09 | 0 | 0.29 |  |  | 499.99 | [6 empty] | 2130 | 8.8 | 61.2 | 20.48841 | 0 | 3.128063 | 51.82904 | 0.1920038 | 0.2860057 | 24.01848 | 0 | 0.05800116 | 0 | 0 | 1.973147
|  | Monster zelf 2 |  | 102.44 | 0 | 15.64 | 259.14 | 0.96 | 1.43 | 120.09 | 0 | 0.29 |  |  | 499.99 | [6 empty] | 2130 | 8.8 | 61.2 | 20.48841 | 0 | 3.128063 | 51.82904 | 0.1920038 | 0.2860057 | 24.01848 | 0 | 0.05800116 | 0 | 0 | 1.973147
|  | Monster zelf 2 |  | 102.44 | 0 | 15.64 | 259.14 | 0.96 | 1.43 | 120.09 | 0 | 0.29 |  |  | 499.99 | [6 empty] | 2130 | 8.8 | 61.2 | 20.48841 | 0 | 3.128063 | 51.82904 | 0.1920038 | 0.2860057 | 24.01848 | 0 | 0.05800116 | 0 | 0 | 1.973147
|  | Monster zelf 2 |  | 102.44 | 0 | 15.64 | 259.14 | 0.96 | 1.43 | 120.09 | 0 | 0.29 |  |  | 499.99 | [6 empty] | 2130 | 8.8 | 61.2 | 20.48841 | 0 | 3.128063 | 51.82904 | 0.1920038 | 0.2860057 | 24.01848 | 0 | 0.05800116 | 0 | 0 | 1.973147
|  | Monster zelf 2 |  | 102.44 | 0 | 15.64 | 259.14 | 0.96 | 1.43 | 120.09 | 0 | 0.29 |  |  | 499.99 | [6 empty] | 2130 | 8.8 | 61.2 | 20.48841 | 0 | 3.128063 | 51.82904 | 0.1920038 | 0.2860057 | 24.01848 | 0 | 0.05800116 | 0 | 0 | 1.973147
|  | Monster zelf 2 |  | 102.44 | 0 | 15.64 | 259.14 | 0.96 | 1.43 | 120.09 | 0 | 0.29 |  |  | 499.99 | [6 empty] | 2130 | 8.8 | 61.2 | 20.48841 | 0 | 3.128063 | 51.82904 | 0.1920038 | 0.2860057 | 24.01848 | 0 | 0.05800116 | 0 | 0 | 1.973147
|  | Monster zelf 2 |  | 102.44 | 0 | 15.64 | 259.14 | 0.96 | 1.43 | 120.09 | 0 | 0.29 |  |  | 499.99 | [6 empty] | 2130 | 8.8 | 61.2 | 20.48841 | 0 | 3.128063 | 51.82904 | 0.1920038 | 0.2860057 | 24.01848 | 0 | 0.05800116 | 0 | 0 | 1.973147
|  | Monster zelf 2 verdund 5% water |  | 102.44 | 0 | 15.64 | 259.14 | 0.96 | 1.43 | 145.09 | 0 | 0.29 |  |  | 524.99 | [6 empty] | 872 | 8.8 | 58.09 | 19.51275 | 0 | 2.979104 | 49.36094 | 0.1828606 | 0.2723861 | 27.63672 | 0 | 0.05523915 | 0 | 0 | 1.973147
|  | Monster zelf 2 verdund 5% water |  | 102.44 | 0 | 15.64 | 259.14 | 0.96 | 1.43 | 145.09 | 0 | 0.29 |  |  | 524.99 | [6 empty] | 872 | 8.8 | 58.09 | 19.51275 | 0 | 2.979104 | 49.36094 | 0.1828606 | 0.2723861 | 27.63672 | 0 | 0.05523915 | 0 | 0 | 1.973147
|  | Monster zelf 2 verdund 5% water |  | 102.44 | 0 | 15.64 | 259.14 | 0.96 | 1.43 | 145.09 | 0 | 0.29 |  |  | 524.99 | [6 empty] | 872 | 8.8 | 58.09 | 19.51275 | 0 | 2.979104 | 49.36094 | 0.1828606 | 0.2723861 | 27.63672 | 0 | 0.05523915 | 0 | 0 | 1.973147
|  | Monster zelf 2 verdund 5% water |  | 102.44 | 0 | 15.64 | 259.14 | 0.96 | 1.43 | 145.09 | 0 | 0.29 |  |  | 524.99 | [6 empty] | 872 | 8.8 | 58.09 | 19.51275 | 0 | 2.979104 | 49.36094 | 0.1828606 | 0.2723861 | 27.63672 | 0 | 0.05523915 | 0 | 0 | 1.973147
|  | Monster zelf 2 verdund 5% water |  | 102.44 | 0 | 15.64 | 259.14 | 0.96 | 1.43 | 145.09 | 0 | 0.29 |  |  | 524.99 | [6 empty] | 872 | 8.8 | 58.09 | 19.51275 | 0 | 2.979104 | 49.36094 | 0.1828606 | 0.2723861 | 27.63672 | 0 | 0.05523915 | 0 | 0 | 1.973147
|  | Monster zelf 2 verdund 5% water |  | 102.44 | 0 | 15.64 | 259.14 | 0.96 | 1.43 | 145.09 | 0 | 0.29 |  |  | 524.99 | [6 empty] | 872 | 8.8 | 58.09 | 19.51275 | 0 | 2.979104 | 49.36094 | 0.1828606 | 0.2723861 | 27.63672 | 0 | 0.05523915 | 0 | 0 | 1.973147
|  | Monster zelf 2 verdund 5% water |  | 102.44 | 0 | 15.64 | 259.14 | 0.96 | 1.43 | 145.09 | 0 | 0.29 |  |  | 524.99 | [6 empty] | 872 | 8.8 | 58.09 | 19.51275 | 0 | 2.979104 | 49.36094 | 0.1828606 | 0.2723861 | 27.63672 | 0 | 0.05523915 | 0 | 0 | 1.973147
|  | Monster zelf 2 verdund 5% water |  | 102.44 | 0 | 15.64 | 259.14 | 0.96 | 1.43 | 145.09 | 0 | 0.29 |  |  | 524.99 | [6 empty] | 872 | 8.8 | 58.09 | 19.51275 | 0 | 2.979104 | 49.36094 | 0.1828606 | 0.2723861 | 27.63672 | 0 | 0.05523915 | 0 | 0 | 1.973147
|  | Monster zelf 2 verdund 5% water |  | 102.44 | 0 | 15.64 | 259.14 | 0.96 | 1.43 | 145.09 | 0 | 0.29 |  |  | 524.99 | [6 empty] | 872 | 8.8 | 58.09 | 19.51275 | 0 | 2.979104 | 49.36094 | 0.1828606 | 0.2723861 | 27.63672 | 0 | 0.05523915 | 0 | 0 | 1.973147
|  | Monster zelf 2 verdund 5% water |  | 102.44 | 0 | 15.64 | 259.14 | 0.96 | 1.43 | 145.09 | 0 | 0.29 |  |  | 524.99 | [6 empty] | 872 | 8.8 | 58.09 | 19.51275 | 0 | 2.979104 | 49.36094 | 0.1828606 | 0.2723861 | 27.63672 | 0 | 0.05523915 | 0 | 0 | 1.973147
|  | Monster zelf 3 |  | 100.95 | 0 | 14.97 | 259.86 | 0.93 | 1.39 | 121.62 | 0 | 0.28 | 0 |  | 500 | [6 empty] | 1875 | 8.8 | 60.62 | 20.19 | 0 | 2.994 | 51.972 | 0.186 | 0.278 | 24.324 | 0 | 0.056 | 0 | 0 | 2.007834
|  | Monster zelf 3 |  | 100.95 | 0 | 14.97 | 259.86 | 0.93 | 1.39 | 121.62 | 0 | 0.28 | 0 |  | 500 | [6 empty] | 1875 | 8.8 | 60.62 | 20.19 | 0 | 2.994 | 51.972 | 0.186 | 0.278 | 24.324 | 0 | 0.056 | 0 | 0 | 2.007834
|  | Monster zelf 3 |  | 100.95 | 0 | 14.97 | 259.86 | 0.93 | 1.39 | 121.62 | 0 | 0.28 | 0 |  | 500 | [6 empty] | 1875 | 8.8 | 60.62 | 20.19 | 0 | 2.994 | 51.972 | 0.186 | 0.278 | 24.324 | 0 | 0.056 | 0 | 0 | 2.007834
|  | Monster zelf 3 |  | 100.95 | 0 | 14.97 | 259.86 | 0.93 | 1.39 | 121.62 | 0 | 0.28 | 0 |  | 500 | [6 empty] | 1875 | 8.8 | 60.62 | 20.19 | 0 | 2.994 | 51.972 | 0.186 | 0.278 | 24.324 | 0 | 0.056 | 0 | 0 | 2.007834
|  | Monster zelf 3 |  | 100.95 | 0 | 14.97 | 259.86 | 0.93 | 1.39 | 121.62 | 0 | 0.28 | 0 |  | 500 | [6 empty] | 1875 | 8.8 | 60.62 | 20.19 | 0 | 2.994 | 51.972 | 0.186 | 0.278 | 24.324 | 0 | 0.056 | 0 | 0 | 2.007834
|  | Monster zelf 3 |  | 100.95 | 0 | 14.97 | 259.86 | 0.93 | 1.39 | 121.62 | 0 | 0.28 | 0 |  | 500 | [6 empty] | 1875 | 8.8 | 60.62 | 20.19 | 0 | 2.994 | 51.972 | 0.186 | 0.278 | 24.324 | 0 | 0.056 | 0 | 0 | 2.007834
|  | Monster zelf 3 |  | 100.95 | 0 | 14.97 | 259.86 | 0.93 | 1.39 | 121.62 | 0 | 0.28 | 0 |  | 500 | [6 empty] | 1875 | 8.8 | 60.62 | 20.19 | 0 | 2.994 | 51.972 | 0.186 | 0.278 | 24.324 | 0 | 0.056 | 0 | 0 | 2.007834
|  | Monster zelf 3 |  | 100.95 | 0 | 14.97 | 259.86 | 0.93 | 1.39 | 121.62 | 0 | 0.28 | 0 |  | 500 | [6 empty] | 1875 | 8.8 | 60.62 | 20.19 | 0 | 2.994 | 51.972 | 0.186 | 0.278 | 24.324 | 0 | 0.056 | 0 | 0 | 2.007834
|  | Monster zelf 3 |  | 100.95 | 0 | 14.97 | 259.86 | 0.93 | 1.39 | 121.62 | 0 | 0.28 | 0 |  | 500 | [6 empty] | 1875 | 8.8 | 60.62 | 20.19 | 0 | 2.994 | 51.972 | 0.186 | 0.278 | 24.324 | 0 | 0.056 | 0 | 0 | 2.007834
|  | Monster zelf 3 |  | 100.95 | 0 | 14.97 | 259.86 | 0.93 | 1.39 | 121.62 | 0 | 0.28 | 0 |  | 500 | [6 empty] | 1875 | 8.8 | 60.62 | 20.19 | 0 | 2.994 | 51.972 | 0.186 | 0.278 | 24.324 | 0 | 0.056 | 0 | 0 | 2.007834
|  | Monster zelf 4 |  | 100 | 0 | 10 | 271.5 | 1.02 | 1.67 | 125.31 | 0 | 0.2 | 0 |  | 509.7 | [6 empty] | 908 | 8.7 | 61.07 | 19.61938 | 0 | 1.961938 | 53.26663 | 0.2001177 | 0.3276437 | 24.58505 | 0 | 0.03923877 | 0 | 1 | 2.1177
|  | Monster zelf 4 - afgedund 1% |  | 100 | 0 | 10 | 271.5 | 1.02 | 1.67 | 130.4 | 0 | 0.2 | 0 |  | 514.79 | [6 empty] | 704 | 8.7 | 60.5 | 19.4254 | 0 | 1.94254 | 52.73995 | 0.198139 | 0.3244041 | 25.33072 | 0 | 0.03885079 | 0 | 1 | 2.1177
|  | Monster zelf 4 |  | 100 | 0 | 10 | 271.5 | 1.02 | 1.67 | 125.31 | 0 | 0.2 | 0 |  | 509.7 | [6 empty] | 908 | 8.7 | 61.07 | 19.61938 | 0 | 1.961938 | 53.26663 | 0.2001177 | 0.3276437 | 24.58505 | 0 | 0.03923877 | 0 | 1 | 2.1177
|  | Monster zelf 4 - afgedund 1% |  | 100 | 0 | 10 | 271.5 | 1.02 | 1.67 | 130.4 | 0 | 0.2 | 0 |  | 514.79 | [6 empty] | 704 | 8.7 | 60.5 | 19.4254 | 0 | 1.94254 | 52.73995 | 0.198139 | 0.3244041 | 25.33072 | 0 | 0.03885079 | 0 | 1 | 2.1177
|  | Monster zelf 4 |  | 100 | 0 | 10 | 271.5 | 1.02 | 1.67 | 125.31 | 0 | 0.2 | 0 |  | 509.7 | [6 empty] | 908 | 8.7 | 61.07 | 19.61938 | 0 | 1.961938 | 53.26663 | 0.2001177 | 0.3276437 | 24.58505 | 0 | 0.03923877 | 0 | 1 | 2.1177
|  | Monster zelf 4 - afgedund 1% |  | 100 | 0 | 10 | 271.5 | 1.02 | 1.67 | 130.4 | 0 | 0.2 | 0 |  | 514.79 | [6 empty] | 704 | 8.7 | 60.5 | 19.4254 | 0 | 1.94254 | 52.73995 | 0.198139 | 0.3244041 | 25.33072 | 0 | 0.03885079 | 0 | 1 | 2.1177
|  | Monster zelf 4 |  | 100 | 0 | 10 | 271.5 | 1.02 | 1.67 | 125.31 | 0 | 0.2 | 0 |  | 509.7 | [6 empty] | 908 | 8.7 | 61.07 | 19.61938 | 0 | 1.961938 | 53.26663 | 0.2001177 | 0.3276437 | 24.58505 | 0 | 0.03923877 | 0 | 1 | 2.1177
|  | Monster zelf 4 - afgedund 1% |  | 100 | 0 | 10 | 271.5 | 1.02 | 1.67 | 130.4 | 0 | 0.2 | 0 |  | 514.79 | [6 empty] | 704 | 8.7 | 60.5 | 19.4254 | 0 | 1.94254 | 52.73995 | 0.198139 | 0.3244041 | 25.33072 | 0 | 0.03885079 | 0 | 1 | 2.1177
|  | Monster zelf 4 |  | 100 | 0 | 10 | 271.5 | 1.02 | 1.67 | 125.31 | 0 | 0.2 | 0 |  | 509.7 | [6 empty] | 908 | 8.7 | 61.07 | 19.61938 | 0 | 1.961938 | 53.26663 | 0.2001177 | 0.3276437 | 24.58505 | 0 | 0.03923877 | 0 | 1 | 2.1177
|  | Monster zelf 4 - afgedund 1% |  | 100 | 0 | 10 | 271.5 | 1.02 | 1.67 | 130.4 | 0 | 0.2 | 0 |  | 514.79 | [6 empty] | 704 | 8.7 | 60.5 | 19.4254 | 0 | 1.94254 | 52.73995 | 0.198139 | 0.3244041 | 25.33072 | 0 | 0.03885079 | 0 | 1 | 2.1177
|  | Monster zelf 4 |  | 100 | 0 | 10 | 271.5 | 1.02 | 1.67 | 125.31 | 0 | 0.2 | 0 |  | 509.7 | [6 empty] | 908 | 8.7 | 61.07 | 19.61938 | 0 | 1.961938 | 53.26663 | 0.2001177 | 0.3276437 | 24.58505 | 0 | 0.03923877 | 0 | 1 | 2.1177
|  | Monster zelf 4 - afgedund 1% |  | 100 | 0 | 10 | 271.5 | 1.02 | 1.67 | 130.4 | 0 | 0.2 | 0 |  | 514.79 | [6 empty] | 704 | 8.7 | 60.5 | 19.4254 | 0 | 1.94254 | 52.73995 | 0.198139 | 0.3244041 | 25.33072 | 0 | 0.03885079 | 0 | 1 | 2.1177
|  | Monster zelf 4 |  | 100 | 0 | 10 | 271.5 | 1.02 | 1.67 | 125.31 | 0 | 0.2 | 0 |  | 509.7 | [6 empty] | 908 | 8.7 | 61.07 | 19.61938 | 0 | 1.961938 | 53.26663 | 0.2001177 | 0.3276437 | 24.58505 | 0 | 0.03923877 | 0 | 1 | 2.1177
|  | Monster zelf 4 - afgedund 1% |  | 100 | 0 | 10 | 271.5 | 1.02 | 1.67 | 130.4 | 0 | 0.2 | 0 |  | 514.79 | [6 empty] | 704 | 8.7 | 60.5 | 19.4254 | 0 | 1.94254 | 52.73995 | 0.198139 | 0.3244041 | 25.33072 | 0 | 0.03885079 | 0 | 1 | 2.1177
|  | Monster zelf 4 |  | 100 | 0 | 10 | 271.5 | 1.02 | 1.67 | 125.31 | 0 | 0.2 | 0 |  | 509.7 | [6 empty] | 908 | 8.7 | 61.07 | 19.61938 | 0 | 1.961938 | 53.26663 | 0.2001177 | 0.3276437 | 24.58505 | 0 | 0.03923877 | 0 | 1 | 2.1177
|  | Monster zelf 4 - afgedund 1% |  | 100 | 0 | 10 | 271.5 | 1.02 | 1.67 | 130.4 | 0 | 0.2 | 0 |  | 514.79 | [6 empty] | 704 | 8.7 | 60.5 | 19.4254 | 0 | 1.94254 | 52.73995 | 0.198139 | 0.3244041 | 25.33072 | 0 | 0.03885079 | 0 | 1 | 2.1177
|  | Monster zelf 4 |  | 100 | 0 | 10 | 271.5 | 1.02 | 1.67 | 125.31 | 0 | 0.2 | 0 |  | 509.7 | [6 empty] | 908 | 8.7 | 61.07 | 19.61938 | 0 | 1.961938 | 53.26663 | 0.2001177 | 0.3276437 | 24.58505 | 0 | 0.03923877 | 0 | 1 | 2.1177
|  | Monster zelf 4 - afgedund 1% |  | 100 | 0 | 10 | 271.5 | 1.02 | 1.67 | 130.4 | 0 | 0.2 | 0 |  | 514.79 | [6 empty] | 704 | 8.7 | 60.5 | 19.4254 | 0 | 1.94254 | 52.73995 | 0.198139 | 0.3244041 | 25.33072 | 0 | 0.03885079 | 0 | 1 | 2.1177
|  | Monster zelf 4 |  | 100 | 0 | 10 | 271.5 | 1.02 | 1.67 | 125.31 | 0 | 0.2 | 0 |  | 509.7 | [6 empty] | 908 | 8.7 | 61.07 | 19.61938 | 0 | 1.961938 | 53.26663 | 0.2001177 | 0.3276437 | 24.58505 | 0 | 0.03923877 | 0 | 1 | 2.1177
|  | Monster zelf 4 - afgedund 1% |  | 100 | 0 | 10 | 271.5 | 1.02 | 1.67 | 130.4 | 0 | 0.2 | 0 |  | 514.79 | [6 empty] | 704 | 8.7 | 60.5 | 19.4254 | 0 | 1.94254 | 52.73995 | 0.198139 | 0.3244041 | 25.33072 | 0 | 0.03885079 | 0 | 1 | 2.1177
|  | Monster zelf 5 |  | 40 | 31.5 | 6.95 | 312.6 | 1 | 1.9 | 135.105 | 0 | 1 | 0 |  | 530.055 | [6 empty] | 1340 | 9.6 | 59.08 | 7.546387 | 5.94278 | 1.311185 | 58.97501 | 0.1886597 | 0.3584534 | 25.48886 | 0 | 0.1886597 | 0 | 1 | 3.410182
|  | Monster zelf 5 - Met loog |  | 40 | 31.5 | 6.95 | 312.6 | 1 | 1.9 | 137 | 0 | 1.8 | 0 |  | 532.75 | [6 empty] | 2440 | 11.1 | 59 | 7.508212 | 5.912717 | 1.304552 | 58.67668 | 0.1877053 | 0.3566401 | 25.71563 | 0 | 0.3378695 | 0 | 1 | 3.410182
|  | Monster zelf 5 - 5% h20 |  | 40 | 31.5 | 6.95 | 312.6 | 1 | 1.9 | 164 | 0 | 1.8 | 0 |  | 559.75 | [6 empty] | 1014 | 10.8 | 56.38 | 7.146047 | 5.627512 | 1.241626 | 55.84636 | 0.1786512 | 0.3394372 | 29.29879 | 0 | 0.3215721 | 0 | 1 | 3.410182
|  | Monster zelf 6 |  | 38.21 | 33.63 | 6.58 | 290.5 | 1.9 | 1.31 | 125.87 | 0 | 1.62 | 0 |  | 499.62 | [6 empty] | 4270 | 10.4 | 60.44 | 7.647812 | 6.731116 | 1.317001 | 58.14419 | 0.380289 | 0.2621993 | 25.19315 | 0 | 0.3242464 | 0 | 1 | 3.154092
|  | Monster zelf 6 - met loog |  | 38.21 | 33.63 | 6.58 | 290.5 | 1.9 | 1.31 | 126.5 | 0 | 1.92 | 0 |  | 500.55 | [6 empty] | 4360 | 11.3 | 60.4 | 7.633603 | 6.71861 | 1.314554 | 58.03616 | 0.3795825 | 0.2617121 | 25.2722 | 0 | 0.3835781 | 0 | 1 | 3.154092
|  | Monster zelf 6 - 3% h2o |  | 38.21 | 33.63 | 6.58 | 290.5 | 1.9 | 1.31 | 141.5 | 0 | 1.92 | 0 |  | 515.55 | [6 empty] | 2030 | 11.2 | 57.95 | 7.411502 | 6.523131 | 1.276307 | 56.34759 | 0.3685385 | 0.2540976 | 27.44642 | 0 | 0.3724178 | 0 | 1 | 3.154092
|  | Monster zelf 6 - 5% h2o |  | 38.21 | 33.63 | 6.58 | 290.5 | 1.9 | 1.31 | 152 | 0 | 1.92 | 0 |  | 526.05 | [6 empty] | 1240 | 11.1 | 56.64 | 7.263568 | 6.392928 | 1.250832 | 55.22289 | 0.3611824 | 0.2490258 | 28.89459 | 0 | 0.3649843 | 0 | 1 | 3.154092
|  | Monster zelf 5 |  | 40 | 31.5 | 6.95 | 312.6 | 1 | 1.9 | 135.105 | 0 | 1 | 0 |  | 530.055 | [6 empty] | 1340 | 9.6 | 59.08 | 7.546387 | 5.94278 | 1.311185 | 58.97501 | 0.1886597 | 0.3584534 | 25.48886 | 0 | 0.1886597 | 0 | 1 | 3.410182
|  | Monster zelf 5 - Met loog |  | 40 | 31.5 | 6.95 | 312.6 | 1 | 1.9 | 137 | 0 | 1.8 | 0 |  | 532.75 | [6 empty] | 2440 | 11.1 | 59 | 7.508212 | 5.912717 | 1.304552 | 58.67668 | 0.1877053 | 0.3566401 | 25.71563 | 0 | 0.3378695 | 0 | 1 | 3.410182
|  | Monster zelf 5 - 5% h20 |  | 40 | 31.5 | 6.95 | 312.6 | 1 | 1.9 | 164 | 0 | 1.8 | 0 |  | 559.75 | [6 empty] | 1014 | 10.8 | 56.38 | 7.146047 | 5.627512 | 1.241626 | 55.84636 | 0.1786512 | 0.3394372 | 29.29879 | 0 | 0.3215721 | 0 | 1 | 3.410182
|  | Monster zelf 6 |  | 38.21 | 33.63 | 6.58 | 290.5 | 1.9 | 1.31 | 125.87 | 0 | 1.62 | 0 |  | 499.62 | [6 empty] | 4270 | 10.4 | 60.44 | 7.647812 | 6.731116 | 1.317001 | 58.14419 | 0.380289 | 0.2621993 | 25.19315 | 0 | 0.3242464 | 0 | 1 | 3.154092
|  | Monster zelf 6 - met loog |  | 38.21 | 33.63 | 6.58 | 290.5 | 1.9 | 1.31 | 126.5 | 0 | 1.92 | 0 |  | 500.55 | [6 empty] | 4360 | 11.3 | 60.4 | 7.633603 | 6.71861 | 1.314554 | 58.03616 | 0.3795825 | 0.2617121 | 25.2722 | 0 | 0.3835781 | 0 | 1 | 3.154092
|  | Monster zelf 6 - 3% h2o |  | 38.21 | 33.63 | 6.58 | 290.5 | 1.9 | 1.31 | 141.5 | 0 | 1.92 | 0 |  | 515.55 | [6 empty] | 2030 | 11.2 | 57.95 | 7.411502 | 6.523131 | 1.276307 | 56.34759 | 0.3685385 | 0.2540976 | 27.44642 | 0 | 0.3724178 | 0 | 1 | 3.154092
|  | Monster zelf 6 - 5% h2o |  | 38.21 | 33.63 | 6.58 | 290.5 | 1.9 | 1.31 | 152 | 0 | 1.92 | 0 |  | 526.05 | [6 empty] | 1240 | 11.1 | 56.64 | 7.263568 | 6.392928 | 1.250832 | 55.22289 | 0.3611824 | 0.2490258 | 28.89459 | 0 | 0.3649843 | 0 | 1 | 3.154092
|  | Monster zelf 5 |  | 40 | 31.5 | 6.95 | 312.6 | 1 | 1.9 | 135.105 | 0 | 1 | 0 |  | 530.055 | [6 empty] | 1340 | 9.6 | 59.08 | 7.546387 | 5.94278 | 1.311185 | 58.97501 | 0.1886597 | 0.3584534 | 25.48886 | 0 | 0.1886597 | 0 | 1 | 3.410182
|  | Monster zelf 5 - Met loog |  | 40 | 31.5 | 6.95 | 312.6 | 1 | 1.9 | 137 | 0 | 1.8 | 0 |  | 532.75 | [6 empty] | 2440 | 11.1 | 59 | 7.508212 | 5.912717 | 1.304552 | 58.67668 | 0.1877053 | 0.3566401 | 25.71563 | 0 | 0.3378695 | 0 | 1 | 3.410182
|  | Monster zelf 5 - 5% h20 |  | 40 | 31.5 | 6.95 | 312.6 | 1 | 1.9 | 164 | 0 | 1.8 | 0 |  | 559.75 | [6 empty] | 1014 | 10.8 | 56.38 | 7.146047 | 5.627512 | 1.241626 | 55.84636 | 0.1786512 | 0.3394372 | 29.29879 | 0 | 0.3215721 | 0 | 1 | 3.410182
|  | Monster zelf 6 |  | 38.21 | 33.63 | 6.58 | 290.5 | 1.9 | 1.31 | 125.87 | 0 | 1.62 | 0 |  | 499.62 | [6 empty] | 4270 | 10.4 | 60.44 | 7.647812 | 6.731116 | 1.317001 | 58.14419 | 0.380289 | 0.2621993 | 25.19315 | 0 | 0.3242464 | 0 | 1 | 3.154092
|  | Monster zelf 6 - met loog |  | 38.21 | 33.63 | 6.58 | 290.5 | 1.9 | 1.31 | 126.5 | 0 | 1.92 | 0 |  | 500.55 | [6 empty] | 4360 | 11.3 | 60.4 | 7.633603 | 6.71861 | 1.314554 | 58.03616 | 0.3795825 | 0.2617121 | 25.2722 | 0 | 0.3835781 | 0 | 1 | 3.154092
|  | Monster zelf 6 - 3% h2o |  | 38.21 | 33.63 | 6.58 | 290.5 | 1.9 | 1.31 | 141.5 | 0 | 1.92 | 0 |  | 515.55 | [6 empty] | 2030 | 11.2 | 57.95 | 7.411502 | 6.523131 | 1.276307 | 56.34759 | 0.3685385 | 0.2540976 | 27.44642 | 0 | 0.3724178 | 0 | 1 | 3.154092
|  | Monster zelf 6 - 5% h2o |  | 38.21 | 33.63 | 6.58 | 290.5 | 1.9 | 1.31 | 152 | 0 | 1.92 | 0 |  | 526.05 | [6 empty] | 1240 | 11.1 | 56.64 | 7.263568 | 6.392928 | 1.250832 | 55.22289 | 0.3611824 | 0.2490258 | 28.89459 | 0 | 0.3649843 | 0 | 1 | 3.154092
|  | Monster zelf 5 |  | 40 | 31.5 | 6.95 | 312.6 | 1 | 1.9 | 135.105 | 0 | 1 | 0 |  | 530.055 | [6 empty] | 1340 | 9.6 | 59.08 | 7.546387 | 5.94278 | 1.311185 | 58.97501 | 0.1886597 | 0.3584534 | 25.48886 | 0 | 0.1886597 | 0 | 1 | 3.410182
|  | Monster zelf 5 - Met loog |  | 40 | 31.5 | 6.95 | 312.6 | 1 | 1.9 | 137 | 0 | 1.8 | 0 |  | 532.75 | [6 empty] | 2440 | 11.1 | 59 | 7.508212 | 5.912717 | 1.304552 | 58.67668 | 0.1877053 | 0.3566401 | 25.71563 | 0 | 0.3378695 | 0 | 1 | 3.410182
|  | Monster zelf 5 - 5% h20 |  | 40 | 31.5 | 6.95 | 312.6 | 1 | 1.9 | 164 | 0 | 1.8 | 0 |  | 559.75 | [6 empty] | 1014 | 10.8 | 56.38 | 7.146047 | 5.627512 | 1.241626 | 55.84636 | 0.1786512 | 0.3394372 | 29.29879 | 0 | 0.3215721 | 0 | 1 | 3.410182
|  | Monster zelf 6 |  | 38.21 | 33.63 | 6.58 | 290.5 | 1.9 | 1.31 | 125.87 | 0 | 1.62 | 0 |  | 499.62 | [6 empty] | 4270 | 10.4 | 60.44 | 7.647812 | 6.731116 | 1.317001 | 58.14419 | 0.380289 | 0.2621993 | 25.19315 | 0 | 0.3242464 | 0 | 1 | 3.154092
|  | Monster zelf 6 - met loog |  | 38.21 | 33.63 | 6.58 | 290.5 | 1.9 | 1.31 | 126.5 | 0 | 1.92 | 0 |  | 500.55 | [6 empty] | 4360 | 11.3 | 60.4 | 7.633603 | 6.71861 | 1.314554 | 58.03616 | 0.3795825 | 0.2617121 | 25.2722 | 0 | 0.3835781 | 0 | 1 | 3.154092
|  | Monster zelf 6 - 3% h2o |  | 38.21 | 33.63 | 6.58 | 290.5 | 1.9 | 1.31 | 141.5 | 0 | 1.92 | 0 |  | 515.55 | [6 empty] | 2030 | 11.2 | 57.95 | 7.411502 | 6.523131 | 1.276307 | 56.34759 | 0.3685385 | 0.2540976 | 27.44642 | 0 | 0.3724178 | 0 | 1 | 3.154092
|  | Monster zelf 6 - 5% h2o |  | 38.21 | 33.63 | 6.58 | 290.5 | 1.9 | 1.31 | 152 | 0 | 1.92 | 0 |  | 526.05 | [6 empty] | 1240 | 11.1 | 56.64 | 7.263568 | 6.392928 | 1.250832 | 55.22289 | 0.3611824 | 0.2490258 | 28.89459 | 0 | 0.3649843 | 0 | 1 | 3.154092
|  | Monster zelf 5 |  | 40 | 31.5 | 6.95 | 312.6 | 1 | 1.9 | 135.105 | 0 | 1 | 0 |  | 530.055 | [6 empty] | 1340 | 9.6 | 59.08 | 7.546387 | 5.94278 | 1.311185 | 58.97501 | 0.1886597 | 0.3584534 | 25.48886 | 0 | 0.1886597 | 0 | 1 | 3.410182
|  | Monster zelf 5 - Met loog |  | 40 | 31.5 | 6.95 | 312.6 | 1 | 1.9 | 137 | 0 | 1.8 | 0 |  | 532.75 | [6 empty] | 2440 | 11.1 | 59 | 7.508212 | 5.912717 | 1.304552 | 58.67668 | 0.1877053 | 0.3566401 | 25.71563 | 0 | 0.3378695 | 0 | 1 | 3.410182
|  | Monster zelf 5 - 5% h20 |  | 40 | 31.5 | 6.95 | 312.6 | 1 | 1.9 | 164 | 0 | 1.8 | 0 |  | 559.75 | [6 empty] | 1014 | 10.8 | 56.38 | 7.146047 | 5.627512 | 1.241626 | 55.84636 | 0.1786512 | 0.3394372 | 29.29879 | 0 | 0.3215721 | 0 | 1 | 3.410182
|  | Monster zelf 6 |  | 38.21 | 33.63 | 6.58 | 290.5 | 1.9 | 1.31 | 125.87 | 0 | 1.62 | 0 |  | 499.62 | [6 empty] | 4270 | 10.4 | 60.44 | 7.647812 | 6.731116 | 1.317001 | 58.14419 | 0.380289 | 0.2621993 | 25.19315 | 0 | 0.3242464 | 0 | 1 | 3.154092
|  | Monster zelf 6 - met loog |  | 38.21 | 33.63 | 6.58 | 290.5 | 1.9 | 1.31 | 126.5 | 0 | 1.92 | 0 |  | 500.55 | [6 empty] | 4360 | 11.3 | 60.4 | 7.633603 | 6.71861 | 1.314554 | 58.03616 | 0.3795825 | 0.2617121 | 25.2722 | 0 | 0.3835781 | 0 | 1 | 3.154092
|  | Monster zelf 6 - 3% h2o |  | 38.21 | 33.63 | 6.58 | 290.5 | 1.9 | 1.31 | 141.5 | 0 | 1.92 | 0 |  | 515.55 | [6 empty] | 2030 | 11.2 | 57.95 | 7.411502 | 6.523131 | 1.276307 | 56.34759 | 0.3685385 | 0.2540976 | 27.44642 | 0 | 0.3724178 | 0 | 1 | 3.154092
|  | Monster zelf 6 - 5% h2o |  | 38.21 | 33.63 | 6.58 | 290.5 | 1.9 | 1.31 | 152 | 0 | 1.92 | 0 |  | 526.05 | [6 empty] | 1240 | 11.1 | 56.64 | 7.263568 | 6.392928 | 1.250832 | 55.22289 | 0.3611824 | 0.2490258 | 28.89459 | 0 | 0.3649843 | 0 | 1 | 3.154092
|  | Monster zelf 5 |  | 40 | 31.5 | 6.95 | 312.6 | 1 | 1.9 | 135.105 | 0 | 1 | 0 |  | 530.055 | [6 empty] | 1340 | 9.6 | 59.08 | 7.546387 | 5.94278 | 1.311185 | 58.97501 | 0.1886597 | 0.3584534 | 25.48886 | 0 | 0.1886597 | 0 | 1 | 3.410182
|  | Monster zelf 5 - Met loog |  | 40 | 31.5 | 6.95 | 312.6 | 1 | 1.9 | 137 | 0 | 1.8 | 0 |  | 532.75 | [6 empty] | 2440 | 11.1 | 59 | 7.508212 | 5.912717 | 1.304552 | 58.67668 | 0.1877053 | 0.3566401 | 25.71563 | 0 | 0.3378695 | 0 | 1 | 3.410182
|  | Monster zelf 5 - 5% h20 |  | 40 | 31.5 | 6.95 | 312.6 | 1 | 1.9 | 164 | 0 | 1.8 | 0 |  | 559.75 | [6 empty] | 1014 | 10.8 | 56.38 | 7.146047 | 5.627512 | 1.241626 | 55.84636 | 0.1786512 | 0.3394372 | 29.29879 | 0 | 0.3215721 | 0 | 1 | 3.410182
|  | Monster zelf 6 |  | 38.21 | 33.63 | 6.58 | 290.5 | 1.9 | 1.31 | 125.87 | 0 | 1.62 | 0 |  | 499.62 | [6 empty] | 4270 | 10.4 | 60.44 | 7.647812 | 6.731116 | 1.317001 | 58.14419 | 0.380289 | 0.2621993 | 25.19315 | 0 | 0.3242464 | 0 | 1 | 3.154092
|  | Monster zelf 6 - met loog |  | 38.21 | 33.63 | 6.58 | 290.5 | 1.9 | 1.31 | 126.5 | 0 | 1.92 | 0 |  | 500.55 | [6 empty] | 4360 | 11.3 | 60.4 | 7.633603 | 6.71861 | 1.314554 | 58.03616 | 0.3795825 | 0.2617121 | 25.2722 | 0 | 0.3835781 | 0 | 1 | 3.154092
|  | Monster zelf 6 - 3% h2o |  | 38.21 | 33.63 | 6.58 | 290.5 | 1.9 | 1.31 | 141.5 | 0 | 1.92 | 0 |  | 515.55 | [6 empty] | 2030 | 11.2 | 57.95 | 7.411502 | 6.523131 | 1.276307 | 56.34759 | 0.3685385 | 0.2540976 | 27.44642 | 0 | 0.3724178 | 0 | 1 | 3.154092
|  | Monster zelf 6 - 5% h2o |  | 38.21 | 33.63 | 6.58 | 290.5 | 1.9 | 1.31 | 152 | 0 | 1.92 | 0 |  | 526.05 | [6 empty] | 1240 | 11.1 | 56.64 | 7.263568 | 6.392928 | 1.250832 | 55.22289 | 0.3611824 | 0.2490258 | 28.89459 | 0 | 0.3649843 | 0 | 1 | 3.154092
|  | Monster zelf 5 |  | 40 | 31.5 | 6.95 | 312.6 | 1 | 1.9 | 135.105 | 0 | 1 | 0 |  | 530.055 | [6 empty] | 1340 | 9.6 | 59.08 | 7.546387 | 5.94278 | 1.311185 | 58.97501 | 0.1886597 | 0.3584534 | 25.48886 | 0 | 0.1886597 | 0 | 1 | 3.410182
|  | Monster zelf 5 - Met loog |  | 40 | 31.5 | 6.95 | 312.6 | 1 | 1.9 | 137 | 0 | 1.8 | 0 |  | 532.75 | [6 empty] | 2440 | 11.1 | 59 | 7.508212 | 5.912717 | 1.304552 | 58.67668 | 0.1877053 | 0.3566401 | 25.71563 | 0 | 0.3378695 | 0 | 1 | 3.410182
|  | Monster zelf 5 - 5% h20 |  | 40 | 31.5 | 6.95 | 312.6 | 1 | 1.9 | 164 | 0 | 1.8 | 0 |  | 559.75 | [6 empty] | 1014 | 10.8 | 56.38 | 7.146047 | 5.627512 | 1.241626 | 55.84636 | 0.1786512 | 0.3394372 | 29.29879 | 0 | 0.3215721 | 0 | 1 | 3.410182
|  | Monster zelf 6 |  | 38.21 | 33.63 | 6.58 | 290.5 | 1.9 | 1.31 | 125.87 | 0 | 1.62 | 0 |  | 499.62 | [6 empty] | 4270 | 10.4 | 60.44 | 7.647812 | 6.731116 | 1.317001 | 58.14419 | 0.380289 | 0.2621993 | 25.19315 | 0 | 0.3242464 | 0 | 1 | 3.154092
|  | Monster zelf 6 - met loog |  | 38.21 | 33.63 | 6.58 | 290.5 | 1.9 | 1.31 | 126.5 | 0 | 1.92 | 0 |  | 500.55 | [6 empty] | 4360 | 11.3 | 60.4 | 7.633603 | 6.71861 | 1.314554 | 58.03616 | 0.3795825 | 0.2617121 | 25.2722 | 0 | 0.3835781 | 0 | 1 | 3.154092
|  | Monster zelf 6 - 3% h2o |  | 38.21 | 33.63 | 6.58 | 290.5 | 1.9 | 1.31 | 141.5 | 0 | 1.92 | 0 |  | 515.55 | [6 empty] | 2030 | 11.2 | 57.95 | 7.411502 | 6.523131 | 1.276307 | 56.34759 | 0.3685385 | 0.2540976 | 27.44642 | 0 | 0.3724178 | 0 | 1 | 3.154092
|  | Monster zelf 6 - 5% h2o |  | 38.21 | 33.63 | 6.58 | 290.5 | 1.9 | 1.31 | 152 | 0 | 1.92 | 0 |  | 526.05 | [6 empty] | 1240 | 11.1 | 56.64 | 7.263568 | 6.392928 | 1.250832 | 55.22289 | 0.3611824 | 0.2490258 | 28.89459 | 0 | 0.3649843 | 0 | 1 | 3.154092
|  | Monster zelf 5 |  | 40 | 31.5 | 6.95 | 312.6 | 1 | 1.9 | 135.105 | 0 | 1 | 0 |  | 530.055 | [6 empty] | 1340 | 9.6 | 59.08 | 7.546387 | 5.94278 | 1.311185 | 58.97501 | 0.1886597 | 0.3584534 | 25.48886 | 0 | 0.1886597 | 0 | 1 | 3.410182
|  | Monster zelf 5 - Met loog |  | 40 | 31.5 | 6.95 | 312.6 | 1 | 1.9 | 137 | 0 | 1.8 | 0 |  | 532.75 | [6 empty] | 2440 | 11.1 | 59 | 7.508212 | 5.912717 | 1.304552 | 58.67668 | 0.1877053 | 0.3566401 | 25.71563 | 0 | 0.3378695 | 0 | 1 | 3.410182
|  | Monster zelf 5 - 5% h20 |  | 40 | 31.5 | 6.95 | 312.6 | 1 | 1.9 | 164 | 0 | 1.8 | 0 |  | 559.75 | [6 empty] | 1014 | 10.8 | 56.38 | 7.146047 | 5.627512 | 1.241626 | 55.84636 | 0.1786512 | 0.3394372 | 29.29879 | 0 | 0.3215721 | 0 | 1 | 3.410182
|  | Monster zelf 6 |  | 38.21 | 33.63 | 6.58 | 290.5 | 1.9 | 1.31 | 125.87 | 0 | 1.62 | 0 |  | 499.62 | [6 empty] | 4270 | 10.4 | 60.44 | 7.647812 | 6.731116 | 1.317001 | 58.14419 | 0.380289 | 0.2621993 | 25.19315 | 0 | 0.3242464 | 0 | 1 | 3.154092
|  | Monster zelf 6 - met loog |  | 38.21 | 33.63 | 6.58 | 290.5 | 1.9 | 1.31 | 126.5 | 0 | 1.92 | 0 |  | 500.55 | [6 empty] | 4360 | 11.3 | 60.4 | 7.633603 | 6.71861 | 1.314554 | 58.03616 | 0.3795825 | 0.2617121 | 25.2722 | 0 | 0.3835781 | 0 | 1 | 3.154092
|  | Monster zelf 6 - 3% h2o |  | 38.21 | 33.63 | 6.58 | 290.5 | 1.9 | 1.31 | 141.5 | 0 | 1.92 | 0 |  | 515.55 | [6 empty] | 2030 | 11.2 | 57.95 | 7.411502 | 6.523131 | 1.276307 | 56.34759 | 0.3685385 | 0.2540976 | 27.44642 | 0 | 0.3724178 | 0 | 1 | 3.154092
|  | Monster zelf 6 - 5% h2o |  | 38.21 | 33.63 | 6.58 | 290.5 | 1.9 | 1.31 | 152 | 0 | 1.92 | 0 |  | 526.05 | [6 empty] | 1240 | 11.1 | 56.64 | 7.263568 | 6.392928 | 1.250832 | 55.22289 | 0.3611824 | 0.2490258 | 28.89459 | 0 | 0.3649843 | 0 | 1 | 3.154092
|  | Monster zelf 5 |  | 40 | 31.5 | 6.95 | 312.6 | 1 | 1.9 | 135.105 | 0 | 1 | 0 |  | 530.055 | [6 empty] | 1340 | 9.6 | 59.08 | 7.546387 | 5.94278 | 1.311185 | 58.97501 | 0.1886597 | 0.3584534 | 25.48886 | 0 | 0.1886597 | 0 | 1 | 3.410182
|  | Monster zelf 5 - Met loog |  | 40 | 31.5 | 6.95 | 312.6 | 1 | 1.9 | 137 | 0 | 1.8 | 0 |  | 532.75 | [6 empty] | 2440 | 11.1 | 59 | 7.508212 | 5.912717 | 1.304552 | 58.67668 | 0.1877053 | 0.3566401 | 25.71563 | 0 | 0.3378695 | 0 | 1 | 3.410182
|  | Monster zelf 5 - 5% h20 |  | 40 | 31.5 | 6.95 | 312.6 | 1 | 1.9 | 164 | 0 | 1.8 | 0 |  | 559.75 | [6 empty] | 1014 | 10.8 | 56.38 | 7.146047 | 5.627512 | 1.241626 | 55.84636 | 0.1786512 | 0.3394372 | 29.29879 | 0 | 0.3215721 | 0 | 1 | 3.410182
|  | Monster zelf 6 |  | 38.21 | 33.63 | 6.58 | 290.5 | 1.9 | 1.31 | 125.87 | 0 | 1.62 | 0 |  | 499.62 | [6 empty] | 4270 | 10.4 | 60.44 | 7.647812 | 6.731116 | 1.317001 | 58.14419 | 0.380289 | 0.2621993 | 25.19315 | 0 | 0.3242464 | 0 | 1 | 3.154092
|  | Monster zelf 6 - met loog |  | 38.21 | 33.63 | 6.58 | 290.5 | 1.9 | 1.31 | 126.5 | 0 | 1.92 | 0 |  | 500.55 | [6 empty] | 4360 | 11.3 | 60.4 | 7.633603 | 6.71861 | 1.314554 | 58.03616 | 0.3795825 | 0.2617121 | 25.2722 | 0 | 0.3835781 | 0 | 1 | 3.154092
|  | Monster zelf 6 - 3% h2o |  | 38.21 | 33.63 | 6.58 | 290.5 | 1.9 | 1.31 | 141.5 | 0 | 1.92 | 0 |  | 515.55 | [6 empty] | 2030 | 11.2 | 57.95 | 7.411502 | 6.523131 | 1.276307 | 56.34759 | 0.3685385 | 0.2540976 | 27.44642 | 0 | 0.3724178 | 0 | 1 | 3.154092
|  | Monster zelf 6 - 5% h2o |  | 38.21 | 33.63 | 6.58 | 290.5 | 1.9 | 1.31 | 152 | 0 | 1.92 | 0 |  | 526.05 | [6 empty] | 1240 | 11.1 | 56.64 | 7.263568 | 6.392928 | 1.250832 | 55.22289 | 0.3611824 | 0.2490258 | 28.89459 | 0 | 0.3649843 | 0 | 1 | 3.154092
|  | Monster zelf 5 |  | 40 | 31.5 | 6.95 | 312.6 | 1 | 1.9 | 135.105 | 0 | 1 | 0 |  | 530.055 | [6 empty] | 1340 | 9.6 | 59.08 | 7.546387 | 5.94278 | 1.311185 | 58.97501 | 0.1886597 | 0.3584534 | 25.48886 | 0 | 0.1886597 | 0 | 1 | 3.410182
|  | Monster zelf 5 - Met loog |  | 40 | 31.5 | 6.95 | 312.6 | 1 | 1.9 | 137 | 0 | 1.8 | 0 |  | 532.75 | [6 empty] | 2440 | 11.1 | 59 | 7.508212 | 5.912717 | 1.304552 | 58.67668 | 0.1877053 | 0.3566401 | 25.71563 | 0 | 0.3378695 | 0 | 1 | 3.410182
|  | Monster zelf 5 - 5% h20 |  | 40 | 31.5 | 6.95 | 312.6 | 1 | 1.9 | 164 | 0 | 1.8 | 0 |  | 559.75 | [6 empty] | 1014 | 10.8 | 56.38 | 7.146047 | 5.627512 | 1.241626 | 55.84636 | 0.1786512 | 0.3394372 | 29.29879 | 0 | 0.3215721 | 0 | 1 | 3.410182
|  | Monster zelf 6 |  | 38.21 | 33.63 | 6.58 | 290.5 | 1.9 | 1.31 | 125.87 | 0 | 1.62 | 0 |  | 499.62 | [6 empty] | 4270 | 10.4 | 60.44 | 7.647812 | 6.731116 | 1.317001 | 58.14419 | 0.380289 | 0.2621993 | 25.19315 | 0 | 0.3242464 | 0 | 1 | 3.154092
|  | Monster zelf 6 - met loog |  | 38.21 | 33.63 | 6.58 | 290.5 | 1.9 | 1.31 | 126.5 | 0 | 1.92 | 0 |  | 500.55 | [6 empty] | 4360 | 11.3 | 60.4 | 7.633603 | 6.71861 | 1.314554 | 58.03616 | 0.3795825 | 0.2617121 | 25.2722 | 0 | 0.3835781 | 0 | 1 | 3.154092
|  | Monster zelf 6 - 3% h2o |  | 38.21 | 33.63 | 6.58 | 290.5 | 1.9 | 1.31 | 141.5 | 0 | 1.92 | 0 |  | 515.55 | [6 empty] | 2030 | 11.2 | 57.95 | 7.411502 | 6.523131 | 1.276307 | 56.34759 | 0.3685385 | 0.2540976 | 27.44642 | 0 | 0.3724178 | 0 | 1 | 3.154092
|  | Monster zelf 6 - 5% h2o |  | 38.21 | 33.63 | 6.58 | 290.5 | 1.9 | 1.31 | 152 | 0 | 1.92 | 0 |  | 526.05 | [6 empty] | 1240 | 11.1 | 56.64 | 7.263568 | 6.392928 | 1.250832 | 55.22289 | 0.3611824 | 0.2490258 | 28.89459 | 0 | 0.3649843 | 0 | 1 | 3.154092
|  | Monster zelf 7 |  | 82.441 | 0 | 7.514 | 296.8 | 1 | 1.5 | 120 | 0 | 0.5 | 0 |  | 509.755 | [6 empty] | 796 | 8.9 | 61.29 | 16.17267 | 0 | 1.474041 | 58.22405 | 0.1961727 | 0.294259 | 23.54072 | 0 | 0.09808634 | 0 | 1 | 2.808117
|  | Monster zelf 7 |  | 82.441 | 0 | 7.514 | 296.8 | 1 | 1.5 | 120 | 0 | 0.5 | 0 |  | 509.755 | [6 empty] | 796 | 8.9 | 61.29 | 16.17267 | 0 | 1.474041 | 58.22405 | 0.1961727 | 0.294259 | 23.54072 | 0 | 0.09808634 | 0 | 1 | 2.808117
|  | Monster zelf 7 |  | 82.441 | 0 | 7.514 | 296.8 | 1 | 1.5 | 120 | 0 | 0.5 | 0 |  | 509.755 | [6 empty] | 796 | 8.9 | 61.29 | 16.17267 | 0 | 1.474041 | 58.22405 | 0.1961727 | 0.294259 | 23.54072 | 0 | 0.09808634 | 0 | 1 | 2.808117
|  | Monster zelf 7 |  | 82.441 | 0 | 7.514 | 296.8 | 1 | 1.5 | 120 | 0 | 0.5 | 0 |  | 509.755 | [6 empty] | 796 | 8.9 | 61.29 | 16.17267 | 0 | 1.474041 | 58.22405 | 0.1961727 | 0.294259 | 23.54072 | 0 | 0.09808634 | 0 | 1 | 2.808117
|  | Monster zelf 7 |  | 82.441 | 0 | 7.514 | 296.8 | 1 | 1.5 | 120 | 0 | 0.5 | 0 |  | 509.755 | [6 empty] | 796 | 8.9 | 61.29 | 16.17267 | 0 | 1.474041 | 58.22405 | 0.1961727 | 0.294259 | 23.54072 | 0 | 0.09808634 | 0 | 1 | 2.808117
|  | Monster zelf 7 |  | 82.441 | 0 | 7.514 | 296.8 | 1 | 1.5 | 120 | 0 | 0.5 | 0 |  | 509.755 | [6 empty] | 796 | 8.9 | 61.29 | 16.17267 | 0 | 1.474041 | 58.22405 | 0.1961727 | 0.294259 | 23.54072 | 0 | 0.09808634 | 0 | 1 | 2.808117
|  | Monster zelf 7 |  | 82.441 | 0 | 7.514 | 296.8 | 1 | 1.5 | 120 | 0 | 0.5 | 0 |  | 509.755 | [6 empty] | 796 | 8.9 | 61.29 | 16.17267 | 0 | 1.474041 | 58.22405 | 0.1961727 | 0.294259 | 23.54072 | 0 | 0.09808634 | 0 | 1 | 2.808117
|  | Monster zelf 7 |  | 82.441 | 0 | 7.514 | 296.8 | 1 | 1.5 | 120 | 0 | 0.5 | 0 |  | 509.755 | [6 empty] | 796 | 8.9 | 61.29 | 16.17267 | 0 | 1.474041 | 58.22405 | 0.1961727 | 0.294259 | 23.54072 | 0 | 0.09808634 | 0 | 1 | 2.808117
|  | Monster zelf 7 |  | 82.441 | 0 | 7.514 | 296.8 | 1 | 1.5 | 120 | 0 | 0.5 | 0 |  | 509.755 | [6 empty] | 796 | 8.9 | 61.29 | 16.17267 | 0 | 1.474041 | 58.22405 | 0.1961727 | 0.294259 | 23.54072 | 0 | 0.09808634 | 0 | 1 | 2.808117
|  | Monster zelf 7 |  | 82.441 | 0 | 7.514 | 296.8 | 1 | 1.5 | 120 | 0 | 0.5 | 0 |  | 509.755 | [6 empty] | 796 | 8.9 | 61.29 | 16.17267 | 0 | 1.474041 | 58.22405 | 0.1961727 | 0.294259 | 23.54072 | 0 | 0.09808634 | 0 | 1 | 2.808117
|  | Monster zelf 7 - extra NaOH |  | 82.441 | 0 | 7.514 | 296.8 | 1 | 1.5 | 121 | 0 | 1 | 0 |  | 511.255 | [6 empty] | 1344 | 9.5 | 61.2 | 16.12522 | 0 | 1.469717 | 58.05322 | 0.1955971 | 0.2933957 | 23.66725 | 0 | 0.1955971 | 0 | 1 | 2.808117
|  | Monster zelf 7 - extra NaOH |  | 82.441 | 0 | 7.514 | 296.8 | 1 | 1.5 | 121 | 0 | 1 | 0 |  | 511.255 | [6 empty] | 1344 | 9.5 | 61.2 | 16.12522 | 0 | 1.469717 | 58.05322 | 0.1955971 | 0.2933957 | 23.66725 | 0 | 0.1955971 | 0 | 1 | 2.808117
|  | Monster zelf 7 - extra NaOH |  | 82.441 | 0 | 7.514 | 296.8 | 1 | 1.5 | 121 | 0 | 1 | 0 |  | 511.255 | [6 empty] | 1344 | 9.5 | 61.2 | 16.12522 | 0 | 1.469717 | 58.05322 | 0.1955971 | 0.2933957 | 23.66725 | 0 | 0.1955971 | 0 | 1 | 2.808117
|  | Monster zelf 7 - extra NaOH |  | 82.441 | 0 | 7.514 | 296.8 | 1 | 1.5 | 121 | 0 | 1 | 0 |  | 511.255 | [6 empty] | 1344 | 9.5 | 61.2 | 16.12522 | 0 | 1.469717 | 58.05322 | 0.1955971 | 0.2933957 | 23.66725 | 0 | 0.1955971 | 0 | 1 | 2.808117
|  | Monster zelf 7 - extra NaOH |  | 82.441 | 0 | 7.514 | 296.8 | 1 | 1.5 | 121 | 0 | 1 | 0 |  | 511.255 | [6 empty] | 1344 | 9.5 | 61.2 | 16.12522 | 0 | 1.469717 | 58.05322 | 0.1955971 | 0.2933957 | 23.66725 | 0 | 0.1955971 | 0 | 1 | 2.808117
|  | Monster zelf 7 - extra NaOH |  | 82.441 | 0 | 7.514 | 296.8 | 1 | 1.5 | 121 | 0 | 1 | 0 |  | 511.255 | [6 empty] | 1344 | 9.5 | 61.2 | 16.12522 | 0 | 1.469717 | 58.05322 | 0.1955971 | 0.2933957 | 23.66725 | 0 | 0.1955971 | 0 | 1 | 2.808117
|  | Monster zelf 7 - extra NaOH |  | 82.441 | 0 | 7.514 | 296.8 | 1 | 1.5 | 121 | 0 | 1 | 0 |  | 511.255 | [6 empty] | 1344 | 9.5 | 61.2 | 16.12522 | 0 | 1.469717 | 58.05322 | 0.1955971 | 0.2933957 | 23.66725 | 0 | 0.1955971 | 0 | 1 | 2.808117
|  | Monster zelf 7 - extra NaOH |  | 82.441 | 0 | 7.514 | 296.8 | 1 | 1.5 | 121 | 0 | 1 | 0 |  | 511.255 | [6 empty] | 1344 | 9.5 | 61.2 | 16.12522 | 0 | 1.469717 | 58.05322 | 0.1955971 | 0.2933957 | 23.66725 | 0 | 0.1955971 | 0 | 1 | 2.808117
|  | Monster zelf 7 - extra NaOH |  | 82.441 | 0 | 7.514 | 296.8 | 1 | 1.5 | 121 | 0 | 1 | 0 |  | 511.255 | [6 empty] | 1344 | 9.5 | 61.2 | 16.12522 | 0 | 1.469717 | 58.05322 | 0.1955971 | 0.2933957 | 23.66725 | 0 | 0.1955971 | 0 | 1 | 2.808117
|  | Monster zelf 7 - extra NaOH |  | 82.441 | 0 | 7.514 | 296.8 | 1 | 1.5 | 121 | 0 | 1 | 0 |  | 511.255 | [6 empty] | 1344 | 9.5 | 61.2 | 16.12522 | 0 | 1.469717 | 58.05322 | 0.1955971 | 0.2933957 | 23.66725 | 0 | 0.1955971 | 0 | 1 | 2.808117
|  | Monster zelf 8 |  | 74 | 21 | 6.5 | 274.3 | 1 | 1.5 | 125 | 0 | 1 | 0 |  | 504.3 | [6 empty] | 2890 | 9.4 | 61.26 | 14.67381 | 4.164188 | 1.288915 | 54.39223 | 0.1982947 | 0.297442 | 24.78683 | 0 | 0.1982947 | 0 | 1 | 2.252147
|  | Monster zelf 8 - 5% water |  | 74 | 21 | 6.5 | 274.3 | 1 | 1.5 | 150 | 0 | 1 | 0 |  | 529.3 | [6 empty] | 1032 | 9.4 | 59.03 | 13.98073 | 3.967504 | 1.228037 | 51.82316 | 0.1889288 | 0.2833932 | 28.33932 | 0 | 0.1889288 | 0 | 1 | 2.252147
|  | Monster zelf 8 |  | 74 | 21 | 6.5 | 274.3 | 1 | 1.5 | 125 | 0 | 1 | 0 |  | 504.3 | [6 empty] | 2890 | 9.4 | 61.26 | 14.67381 | 4.164188 | 1.288915 | 54.39223 | 0.1982947 | 0.297442 | 24.78683 | 0 | 0.1982947 | 0 | 1 | 2.252147
|  | Monster zelf 8 - 5% water |  | 74 | 21 | 6.5 | 274.3 | 1 | 1.5 | 150 | 0 | 1 | 0 |  | 529.3 | [6 empty] | 1032 | 9.4 | 59.03 | 13.98073 | 3.967504 | 1.228037 | 51.82316 | 0.1889288 | 0.2833932 | 28.33932 | 0 | 0.1889288 | 0 | 1 | 2.252147
|  | Monster zelf 8 |  | 74 | 21 | 6.5 | 274.3 | 1 | 1.5 | 125 | 0 | 1 | 0 |  | 504.3 | [6 empty] | 2890 | 9.4 | 61.26 | 14.67381 | 4.164188 | 1.288915 | 54.39223 | 0.1982947 | 0.297442 | 24.78683 | 0 | 0.1982947 | 0 | 1 | 2.252147
|  | Monster zelf 8 - 5% water |  | 74 | 21 | 6.5 | 274.3 | 1 | 1.5 | 150 | 0 | 1 | 0 |  | 529.3 | [6 empty] | 1032 | 9.4 | 59.03 | 13.98073 | 3.967504 | 1.228037 | 51.82316 | 0.1889288 | 0.2833932 | 28.33932 | 0 | 0.1889288 | 0 | 1 | 2.252147
|  | Monster zelf 8 |  | 74 | 21 | 6.5 | 274.3 | 1 | 1.5 | 125 | 0 | 1 | 0 |  | 504.3 | [6 empty] | 2890 | 9.4 | 61.26 | 14.67381 | 4.164188 | 1.288915 | 54.39223 | 0.1982947 | 0.297442 | 24.78683 | 0 | 0.1982947 | 0 | 1 | 2.252147
|  | Monster zelf 8 - 5% water |  | 74 | 21 | 6.5 | 274.3 | 1 | 1.5 | 150 | 0 | 1 | 0 |  | 529.3 | [6 empty] | 1032 | 9.4 | 59.03 | 13.98073 | 3.967504 | 1.228037 | 51.82316 | 0.1889288 | 0.2833932 | 28.33932 | 0 | 0.1889288 | 0 | 1 | 2.252147
|  | Monster zelf 8 |  | 74 | 21 | 6.5 | 274.3 | 1 | 1.5 | 125 | 0 | 1 | 0 |  | 504.3 | [6 empty] | 2890 | 9.4 | 61.26 | 14.67381 | 4.164188 | 1.288915 | 54.39223 | 0.1982947 | 0.297442 | 24.78683 | 0 | 0.1982947 | 0 | 1 | 2.252147
|  | Monster zelf 8 - 5% water |  | 74 | 21 | 6.5 | 274.3 | 1 | 1.5 | 150 | 0 | 1 | 0 |  | 529.3 | [6 empty] | 1032 | 9.4 | 59.03 | 13.98073 | 3.967504 | 1.228037 | 51.82316 | 0.1889288 | 0.2833932 | 28.33932 | 0 | 0.1889288 | 0 | 1 | 2.252147
|  | Monster zelf 8 |  | 74 | 21 | 6.5 | 274.3 | 1 | 1.5 | 125 | 0 | 1 | 0 |  | 504.3 | [6 empty] | 2890 | 9.4 | 61.26 | 14.67381 | 4.164188 | 1.288915 | 54.39223 | 0.1982947 | 0.297442 | 24.78683 | 0 | 0.1982947 | 0 | 1 | 2.252147
|  | Monster zelf 8 - 5% water |  | 74 | 21 | 6.5 | 274.3 | 1 | 1.5 | 150 | 0 | 1 | 0 |  | 529.3 | [6 empty] | 1032 | 9.4 | 59.03 | 13.98073 | 3.967504 | 1.228037 | 51.82316 | 0.1889288 | 0.2833932 | 28.33932 | 0 | 0.1889288 | 0 | 1 | 2.252147
|  | Monster zelf 8 |  | 74 | 21 | 6.5 | 274.3 | 1 | 1.5 | 125 | 0 | 1 | 0 |  | 504.3 | [6 empty] | 2890 | 9.4 | 61.26 | 14.67381 | 4.164188 | 1.288915 | 54.39223 | 0.1982947 | 0.297442 | 24.78683 | 0 | 0.1982947 | 0 | 1 | 2.252147
|  | Monster zelf 8 - 5% water |  | 74 | 21 | 6.5 | 274.3 | 1 | 1.5 | 150 | 0 | 1 | 0 |  | 529.3 | [6 empty] | 1032 | 9.4 | 59.03 | 13.98073 | 3.967504 | 1.228037 | 51.82316 | 0.1889288 | 0.2833932 | 28.33932 | 0 | 0.1889288 | 0 | 1 | 2.252147
|  | Monster zelf 8 |  | 74 | 21 | 6.5 | 274.3 | 1 | 1.5 | 125 | 0 | 1 | 0 |  | 504.3 | [6 empty] | 2890 | 9.4 | 61.26 | 14.67381 | 4.164188 | 1.288915 | 54.39223 | 0.1982947 | 0.297442 | 24.78683 | 0 | 0.1982947 | 0 | 1 | 2.252147
|  | Monster zelf 8 - 5% water |  | 74 | 21 | 6.5 | 274.3 | 1 | 1.5 | 150 | 0 | 1 | 0 |  | 529.3 | [6 empty] | 1032 | 9.4 | 59.03 | 13.98073 | 3.967504 | 1.228037 | 51.82316 | 0.1889288 | 0.2833932 | 28.33932 | 0 | 0.1889288 | 0 | 1 | 2.252147
|  | Monster zelf 8 |  | 74 | 21 | 6.5 | 274.3 | 1 | 1.5 | 125 | 0 | 1 | 0 |  | 504.3 | [6 empty] | 2890 | 9.4 | 61.26 | 14.67381 | 4.164188 | 1.288915 | 54.39223 | 0.1982947 | 0.297442 | 24.78683 | 0 | 0.1982947 | 0 | 1 | 2.252147
|  | Monster zelf 8 - 5% water |  | 74 | 21 | 6.5 | 274.3 | 1 | 1.5 | 150 | 0 | 1 | 0 |  | 529.3 | [6 empty] | 1032 | 9.4 | 59.03 | 13.98073 | 3.967504 | 1.228037 | 51.82316 | 0.1889288 | 0.2833932 | 28.33932 | 0 | 0.1889288 | 0 | 1 | 2.252147
|  | Monster zelf 8 |  | 74 | 21 | 6.5 | 274.3 | 1 | 1.5 | 125 | 0 | 1 | 0 |  | 504.3 | [6 empty] | 2890 | 9.4 | 61.26 | 14.67381 | 4.164188 | 1.288915 | 54.39223 | 0.1982947 | 0.297442 | 24.78683 | 0 | 0.1982947 | 0 | 1 | 2.252147
|  | Monster zelf 8 - 5% water |  | 74 | 21 | 6.5 | 274.3 | 1 | 1.5 | 150 | 0 | 1 | 0 |  | 529.3 | [6 empty] | 1032 | 9.4 | 59.03 | 13.98073 | 3.967504 | 1.228037 | 51.82316 | 0.1889288 | 0.2833932 | 28.33932 | 0 | 0.1889288 | 0 | 1 | 2.252147